## Datos Originales
l (nm) | T (l) | Ts (l)
300 | 0 | 0.40244
301 | 0 | 0.42705 | En la Columna A están los valores de la longitud de onda en nanómetros
302 | 0 | 0.453 | En la Columna B están los valores de la transmitancia de la película
303 | 0 | 0.48035 | En la Columna C están los valores de la transmitancia del sustrato de vidrio
304 | 0 | 0.50917 | Si no aparece la figura de los espectros, cambie la coma por punto
305 | 0 | 0.53189
306 | 0 | 0.55532
307 | 0 | 0.57963
308 | 0 | 0.60485
309 | 0 | 0.62701
310 | 0 | 0.64498
311 | 0 | 0.66334
312 | 0 | 0.68212
313 | 0 | 0.70131
314 | 0 | 0.71433
315 | 0 | 0.72705
316 | 0 | 0.73991
317 | 0 | 0.75293
318 | 0 | 0.76416
319 | 0 | 0.77271
320 | 0 | 0.78131
321 | 0 | 0.78995
322 | 0 | 0.79863
323 | 0 | 0.80473
324 | 0 | 0.81051
325 | 0 | 0.81629
326 | 0 | 0.82209
327 | 0 | 0.82722
328 | 0 | 0.83119
329 | 0 | 0.83516
330 | 0 | 0.83912
331 | 0 | 0.84308
332 | 0 | 0.84607
333 | 0 | 0.84887
334 | 0 | 0.85167
335 | 0 | 0.85446
336 | 0 | 0.857
337 | 0 | 0.85904
338 | 0 | 0.86107
339 | 0 | 0.8631
340 | 0 | 0.86512
341 | 0 | 0.86674
342 | 0 | 0.86827
343 | 0 | 0.86978
344 | 0 | 0.87129
345 | 0 | 0.87271
346 | 0 | 0.87388
347 | 0 | 0.87504
348 | 0 | 0.87621
349 | 0 | 0.87736
350 | 0 | 0.87834
351 | 0 | 0.87926
352 | 0 | 0.88018
353 | 0 | 0.88109
354 | 0 | 0.88196
355 | 0 | 0.8827
356 | 0 | 0.88344
357 | 0 | 0.88417
358 | 0 | 0.8849
359 | 0 | 0.88555
360 | 0 | 0.88615
361 | 0 | 0.88676
362 | 0 | 0.88736
363 | 0 | 0.88794
364 | 0 | 0.88845
365 | 0 | 0.88895
366 | 0 | 0.88946
367 | 0 | 0.88996
368 | 0 | 0.89041
369 | 0 | 0.89084
370 | 0 | 0.89126
371 | 0 | 0.89169
372 | 0 | 0.89211
373 | 1e-12 | 0.89247
374 | 2e-12 | 0.89284
375 | 3e-12 | 0.89321
376 | 4e-12 | 0.89357
377 | 5e-12 | 0.89391
378 | 8e-12 | 0.89423
379 | 1.1e-11 | 0.89455
380 | 1.5e-11 | 0.89486
381 | 2.1e-11 | 0.89518
382 | 2.9e-11 | 0.89546
383 | 4.1e-11 | 0.89574
384 | 5.6e-11 | 0.89602
385 | 7.8e-11 | 0.8963
386 | 1.08e-10 | 0.89656
387 | 1.49e-10 | 0.89681
388 | 2.05e-10 | 0.89705
389 | 2.82e-10 | 0.8973
390 | 3.87e-10 | 0.89754
391 | 5.26e-10 | 0.89777
392 | 7.12e-10 | 0.89799
393 | 9.65e-10 | 0.89821
394 | 1.301e-09 | 0.89843
395 | 1.758e-09 | 0.89864
396 | 2.363e-09 | 0.89884
397 | 3.172e-09 | 0.89904
398 | 4.267e-09 | 0.89924
399 | 5.711e-09 | 0.89943
400 | 7.66e-09 | 0.89962
401 | 1.0116e-08 | 0.8998
402 | 1.3295e-08 | 0.89998
403 | 1.7511e-08 | 0.90016
404 | 2.2951e-08 | 0.90033
405 | 3.0147e-08 | 0.90049
406 | 3.9545e-08 | 0.90066
407 | 5.1622e-08 | 0.90082
408 | 6.7536e-08 | 0.90098
409 | 8.7933e-08 | 0.90113
410 | 1.14738e-07 | 0.90129
411 | 1.46995e-07 | 0.90144
412 | 1.88101e-07 | 0.90158
413 | 2.41236e-07 | 0.90173
414 | 3.07944e-07 | 0.90187
415 | 3.92643e-07 | 0.90201
416 | 5.00057e-07 | 0.90214
417 | 6.36125e-07 | 0.90228
418 | 8.10991e-07 | 0.90241
419 | 1.029263e-06 | 0.90254
420 | 1.304838e-06 | 0.90267
421 | 1.625009e-06 | 0.90279
422 | 2.021676e-06 | 0.90292
423 | 2.512459e-06 | 0.90303
424 | 3.119289e-06 | 0.90315
425 | 3.868743e-06 | 0.90327
426 | 4.809392e-06 | 0.90339
427 | 5.952932e-06 | 0.9035
428 | 7.360717e-06 | 0.90361
429 | 9.092794e-06 | 0.90372
430 | 1.1221257e-05 | 0.90383
431 | 1.3611215e-05 | 0.90393
432 | 1.6495011e-05 | 0.90404
433 | 1.9972485e-05 | 0.90414
434 | 2.4161642e-05 | 0.90424
435 | 2.9203648e-05 | 0.90434
436 | 3.5268502e-05 | 0.90444
437 | 4.2554224e-05 | 0.90454
438 | 5.1301406e-05 | 0.90463
439 | 6.17935e-05 | 0.90473
440 | 7.4368196e-05 | 0.90482
441 | 8.7730303e-05 | 0.90491
442 | 0.000103746774 | 0.905
443 | 0.000122208046 | 0.90509
444 | 0.00014430203 | 0.90518
445 | 0.000169726947 | 0.90526
446 | 0.000200118913 | 0.90535
447 | 0.000235784988 | 0.90543
448 | 0.000276742561 | 0.90552
449 | 0.000324578927 | 0.9056
450 | 0.00038162194 | 0.90568
451 | 0.000440054864 | 0.90576
452 | 0.000507108751 | 0.90584
453 | 0.000585855742 | 0.90592
454 | 0.000674273237 | 0.90599
455 | 0.000775562366 | 0.90607
456 | 0.000891483738 | 0.90614
457 | 0.001024039346 | 0.90622
458 | 0.001179169631 | 0.90629
459 | 0.001352672116 | 0.90636
460 | 0.001550691202 | 0.90643
461 | 0.001749558141 | 0.9065
462 | 0.001972813858 | 0.90657
463 | 0.002223363845 | 0.90664
464 | 0.002504503122 | 0.90671
465 | 0.002819896443 | 0.90678
466 | 0.003173859324 | 0.90684
467 | 0.003570844419 | 0.90691
468 | 0.004016241524 | 0.90697
469 | 0.004515951965 | 0.90704
470 | 0.005076501984 | 0.9071
471 | 0.005620391108 | 0.90716
472 | 0.006220924202 | 0.90723
473 | 0.006883568596 | 0.90729
474 | 0.007613702677 | 0.90735
475 | 0.008442170918 | 0.90741
476 | 0.009327359498 | 0.90747
477 | 0.01029796 | 0.90752
478 | 0.01136012 | 0.90758
479 | 0.01252001 | 0.90764
480 | 0.01378456 | 0.9077
481 | 0.01493933 | 0.90775
482 | 0.01622428 | 0.90781
483 | 0.0175541 | 0.90786
484 | 0.01903624 | 0.90792
485 | 0.02057428 | 0.90797
486 | 0.02229618 | 0.90802
487 | 0.0241626 | 0.90807
488 | 0.02611793 | 0.90813
489 | 0.02832751 | 0.90818
490 | 0.03065977 | 0.90823
491 | 0.03284008801 | 0.90828
492 | 0.03530861 | 0.90833
493 | 0.03789451 | 0.90838
494 | 0.04082158 | 0.90843
495 | 0.04387371 | 0.90848
496 | 0.04717485 | 0.90852
497 | 0.05086864531 | 0.90857
498 | 0.05466626 | 0.90862
499 | 0.05885474 | 0.90866
500 | 0.06308806 | 0.90871
501 | 0.06689737 | 0.90875
502 | 0.07056244 | 0.9088
503 | 0.07445096 | 0.90885
504 | 0.07834172 | 0.90889
505 | 0.0822189 | 0.90893
506 | 0.08583008 | 0.90898
507 | 0.08968653 | 0.90902
508 | 0.09358122 | 0.90906
509 | 0.09730307 | 0.9091
510 | 0.1014433 | 0.90915
511 | 0.104725 | 0.90919
512 | 0.1085641 | 0.90923
513 | 0.1124891 | 0.90927
514 | 0.1171667 | 0.90931
515 | 0.1220956 | 0.90935
516 | 0.1276559 | 0.90939
517 | 0.1342773 | 0.90943
518 | 0.1413671 | 0.90947
519 | 0.1497125 | 0.90951
520 | 0.1586025 | 0.90954
521 | 0.1674667 | 0.90958
522 | 0.1765939 | 0.90962
523 | 0.186829 | 0.90966
524 | 0.1975648 | 0.90969
525 | 0.2079766 | 0.90973
526 | 0.2189604491 | 0.90977
527 | 0.2296301 | 0.9098
528 | 0.2396458 | 0.90984
529 | 0.2479424 | 0.90987
530 | 0.2557319 | 0.90991
531 | 0.2598785 | 0.90994
532 | 0.2627144 | 0.90998
533 | 0.2650197 | 0.91001
534 | 0.2656475 | 0.91004
535 | 0.2654895 | 0.91008
536 | 0.2649433 | 0.91011
537 | 0.2644168 | 0.91014
538 | 0.2646871 | 0.91018
539 | 0.2648782 | 0.91021
540 | 0.2657621 | 0.91024
541 | 0.2664954 | 0.91027
542 | 0.2689525 | 0.9103
543 | 0.2721281 | 0.91034
544 | 0.2767269 | 0.91037
545 | 0.2829152 | 0.9104
546 | 0.2914105 | 0.91043
547 | 0.3010828 | 0.91046
548 | 0.3126756 | 0.91049
549 | 0.3271888 | 0.91052
550 | 0.3429833 | 0.91055
551 | 0.3598445 | 0.91058
552 | 0.377631 | 0.91061
553 | 0.3980158 | 0.91064
554 | 0.4186523 | 0.91067
555 | 0.4410453 | 0.91069
556 | 0.4639283 | 0.91072
557 | 0.4847963 | 0.91075
558 | 0.505501 | 0.91078
559 | 0.522034 | 0.91081
560 | 0.5366397 | 0.91083
561 | 0.5436177 | 0.91086
562 | 0.547865 | 0.91089
563 | 0.5459079 | 0.91091
564 | 0.5401353 | 0.91094
565 | 0.5308795 | 0.91097
566 | 0.5205994 | 0.91099
567 | 0.5074723 | 0.91102
568 | 0.4933362 | 0.91105
569 | 0.4806442 | 0.91107
570 | 0.4670117 | 0.9111
571 | 0.4538732 | 0.91112
572 | 0.441988 | 0.91115
573 | 0.432905 | 0.91117
574 | 0.4246587 | 0.9112
575 | 0.4183129 | 0.91122
576 | 0.4138528 | 0.91125
577 | 0.4115085 | 0.91127
578 | 0.412006 | 0.91129
579 | 0.4138208 | 0.91132
580 | 0.4177977 | 0.91134
581 | 0.4238995 | 0.91136
582 | 0.4313717 | 0.91139
583 | 0.4421006 | 0.91141
584 | 0.4541592 | 0.91143
585 | 0.4695374 | 0.91146
586 | 0.4863932 | 0.91148
587 | 0.5067754 | 0.9115
588 | 0.5288393 | 0.91152
589 | 0.5542038 | 0.91155
590 | 0.5804486 | 0.91157
591 | 0.6080349 | 0.91159
592 | 0.6351541 | 0.91161
593 | 0.6643901 | 0.91163
594 | 0.6933445 | 0.91166
595 | 0.7188764 | 0.91168
596 | 0.7439694 | 0.9117
597 | 0.765472 | 0.91172
598 | 0.7822954 | 0.91174
599 | 0.7910602 | 0.91176
600 | 0.7961939 | 0.91178
601 | 0.792772 | 0.9118
602 | 0.7860982 | 0.91182
603 | 0.7719533 | 0.91184
604 | 0.7537313 | 0.91186
605 | 0.7345306 | 0.91188
606 | 0.7111446 | 0.9119
607 | 0.686745 | 0.91192
608 | 0.6621798 | 0.91194
609 | 0.6396673 | 0.91196
610 | 0.6165771 | 0.91198
611 | 0.5953063 | 0.912
612 | 0.5757043 | 0.91202
613 | 0.5579345 | 0.91204
614 | 0.5420911 | 0.91206
615 | 0.5269822 | 0.91207
616 | 0.5151703 | 0.91209
617 | 0.5053143 | 0.91211
618 | 0.4973891 | 0.91213
619 | 0.4913656 | 0.91215
620 | 0.4872155 | 0.91217
621 | 0.4849372 | 0.91218
622 | 0.4836032 | 0.9122
623 | 0.4848899 | 0.91222
624 | 0.4879373312 | 0.91224
625 | 0.4928612 | 0.91226
626 | 0.498623 | 0.91227
627 | 0.5070583 | 0.91229
628 | 0.517337 | 0.91231
629 | 0.528744 | 0.91232
630 | 0.5427948 | 0.91234
631 | 0.5576828 | 0.91236
632 | 0.575199 | 0.91237
633 | 0.5937038064 | 0.91239
634 | 0.614829 | 0.91241
635 | 0.6366914 | 0.91242
636 | 0.6595325 | 0.91244
637 | 0.6855943 | 0.91246
638 | 0.7105369 | 0.91247
639 | 0.7382545 | 0.91249
640 | 0.7636957 | 0.91251
641 | 0.7884954 | 0.91252
642 | 0.8142393 | 0.91254
643 | 0.8354759 | 0.91255
644 | 0.8544312 | 0.91257
645 | 0.8699953 | 0.91258
646 | 0.8841825 | 0.9126
647 | 0.8913708 | 0.91261
648 | 0.8938364 | 0.91263
649 | 0.8942511 | 0.91264
650 | 0.8873649 | 0.91266
651 | 0.8764353 | 0.91267
652 | 0.8618599 | 0.91269
653 | 0.8465603 | 0.9127
654 | 0.8264093 | 0.91272
655 | 0.8040755 | 0.91273
656 | 0.7810256 | 0.91275
657 | 0.7574366 | 0.91276
658 | 0.7355349 | 0.91278
659 | 0.7121673 | 0.91279
660 | 0.6895176 | 0.91281
661 | 0.6678486 | 0.91282
662 | 0.6477254 | 0.91283
663 | 0.6297695 | 0.91285
664 | 0.6122046 | 0.91286
665 | 0.5957522 | 0.91288
666 | 0.5807826 | 0.91289
667 | 0.5675286 | 0.9129
668 | 0.5564575 | 0.91292
669 | 0.5460033 | 0.91293
670 | 0.5367712 | 0.91294
671 | 0.5290558 | 0.91296
672 | 0.5226502 | 0.91297
673 | 0.5175248 | 0.91298
674 | 0.5136524 | 0.913
675 | 0.5109885 | 0.91301
676 | 0.5103897 | 0.91302
677 | 0.510171 | 0.91304
678 | 0.5111362 | 0.91305
679 | 0.5132776 | 0.91306
680 | 0.5165904 | 0.91307
681 | 0.5210739 | 0.91309
682 | 0.5265826 | 0.9131
683 | 0.5333909 | 0.91311
684 | 0.5413805 | 0.91312
685 | 0.5505555 | 0.91314
686 | 0.5606741 | 0.91315
687 | 0.572202 | 0.91316
688 | 0.5849133 | 0.91317
689 | 0.5984762 | 0.91318
690 | 0.613478 | 0.9132
691 | 0.6292237 | 0.91321
692 | 0.6459805 | 0.91322
693 | 0.6640772 | 0.91323
694 | 0.6826317 | 0.91324
695 | 0.7019035 | 0.91326
696 | 0.72174 | 0.91327
697 | 0.7419561 | 0.91328
698 | 0.7627779 | 0.91329
699 | 0.7830513 | 0.9133
700 | 0.8029322 | 0.91331
701 | 0.822107 | 0.91332
702 | 0.8402374 | 0.91334
703 | 0.8566271 | 0.91335
704 | 0.8716674 | 0.91336
705 | 0.8846488 | 0.91337
706 | 0.8976678 | 0.91338
707 | 0.905722 | 0.91339
708 | 0.9108863 | 0.9134
709 | 0.9132767 | 0.91341
710 | 0.9127116 | 0.91342
711 | 0.9093426 | 0.91344
712 | 0.9031416 | 0.91345
713 | 0.8945606 | 0.91346
714 | 0.8834633 | 0.91347
715 | 0.8706093 | 0.91348
716 | 0.8560816 | 0.91349
717 | 0.8398246 | 0.9135
718 | 0.8228589 | 0.91351
719 | 0.8047474 | 0.91352
720 | 0.7865545 | 0.91353
721 | 0.7681507 | 0.91354
722 | 0.749759 | 0.91355
723 | 0.7311823 | 0.91356
724 | 0.7133826 | 0.91357
725 | 0.6960966 | 0.91358
726 | 0.6794323 | 0.91359
727 | 0.6634775 | 0.9136
728 | 0.6479788 | 0.91361
729 | 0.6336414 | 0.91362
730 | 0.6201608 | 0.91363
731 | 0.6075581 | 0.91364
732 | 0.5958437 | 0.91365
733 | 0.5852381 | 0.91366
734 | 0.5752825 | 0.91367
735 | 0.5662069 | 0.91368
736 | 0.5580002 | 0.91369
737 | 0.550651 | 0.9137
738 | 0.5442635 | 0.91371
739 | 0.5385641 | 0.91372
740 | 0.5336779 | 0.91372
741 | 0.5296545 | 0.91373
742 | 0.5263335 | 0.91374
743 | 0.5237852 | 0.91375
744 | 0.5220099 | 0.91376
745 | 0.5209518 | 0.91377
746 | 0.5206255 | 0.91378
747 | 0.5210359 | 0.91379
748 | 0.5221205 | 0.9138
749 | 0.523972 | 0.91381
750 | 0.5264574 | 0.91382
751 | 0.5296314 | 0.91382
752 | 0.5336173 | 0.91383
753 | 0.5381839 | 0.91384
754 | 0.5434387 | 0.91385
755 | 0.5493828 | 0.91386
756 | 0.5562068 | 0.91387
757 | 0.5635461 | 0.91388
758 | 0.5715735 | 0.91389
759 | 0.5805281 | 0.91389
760 | 0.5899388 | 0.9139
761 | 0.6000221 | 0.91391
762 | 0.6107693 | 0.91392
763 | 0.6221647 | 0.91393
764 | 0.6341887 | 0.91394
765 | 0.6471522 | 0.91394
766 | 0.6603633 | 0.91395
767 | 0.6741047 | 0.91396
768 | 0.6883271 | 0.91397
769 | 0.7029703 | 0.91398
770 | 0.7179683 | 0.91398
771 | 0.7332383 | 0.91399
772 | 0.74869 | 0.914
773 | 0.7638213 | 0.91401
774 | 0.7793146 | 0.91402
775 | 0.7946455 | 0.91402
776 | 0.809679 | 0.91403
777 | 0.8242689 | 0.91404
778 | 0.8379148 | 0.91405
779 | 0.8511799 | 0.91406
780 | 0.8635421 | 0.91406
781 | 0.8748475 | 0.91407
782 | 0.8847129 | 0.91408
783 | 0.8935176 | 0.91409
784 | 0.9007037 | 0.91409
785 | 0.9065455 | 0.9141
786 | 0.9107605 | 0.91411
787 | 0.9132521 | 0.91412
788 | 0.914124 | 0.91412
789 | 0.9133333 | 0.91413
790 | 0.9108658 | 0.91414
791 | 0.906898 | 0.91415
792 | 0.9013 | 0.91415
793 | 0.8944477 | 0.91416
794 | 0.8860991 | 0.91417
795 | 0.8767989 | 0.91418
796 | 0.8664799 | 0.91418
797 | 0.854978 | 0.91419
798 | 0.8430083 | 0.9142
799 | 0.8300996 | 0.9142
800 | 0.817031 | 0.91421
801 | 0.8036122 | 0.91422
802 | 0.789609 | 0.91422
803 | 0.7758318 | 0.91423
804 | 0.7620333 | 0.91424
805 | 0.7483021 | 0.91425
806 | 0.7343758 | 0.91425
807 | 0.7210143 | 0.91426
808 | 0.7079335 | 0.91427
809 | 0.6948646 | 0.91427
810 | 0.6824974 | 0.91428
811 | 0.6705407 | 0.91429
812 | 0.6590227 | 0.91429
813 | 0.647966 | 0.9143
814 | 0.6373892 | 0.91431
815 | 0.6270605 | 0.91431
816 | 0.6174912 | 0.91432
817 | 0.6084289 | 0.91433
818 | 0.5998757 | 0.91433
819 | 0.591834 | 0.91434
820 | 0.584301 | 0.91435
821 | 0.5772734 | 0.91435
822 | 0.5707484 | 0.91436
823 | 0.5647197 | 0.91437
824 | 0.5591822 | 0.91437
825 | 0.554238 | 0.91438
826 | 0.5496506 | 0.91438
827 | 0.5455357 | 0.91439
828 | 0.5418862 | 0.9144
829 | 0.5386961 | 0.9144
830 | 0.5359587 | 0.91441
831 | 0.5336689 | 0.91442
832 | 0.5318211 | 0.91442
833 | 0.53042 | 0.91443
834 | 0.5294293 | 0.91443
835 | 0.5288668 | 0.91444
836 | 0.5287285 | 0.91445
837 | 0.5290112 | 0.91445
838 | 0.5296643 | 0.91446
839 | 0.5307693 | 0.91446
840 | 0.5322883 | 0.91447
841 | 0.5342192 | 0.91448
842 | 0.5364676 | 0.91448
843 | 0.5392073 | 0.91449
844 | 0.5423565 | 0.91449
845 | 0.5457861 | 0.9145
846 | 0.5497395 | 0.91451
847 | 0.5541 | 0.91451
848 | 0.558867 | 0.91452
849 | 0.5638679 | 0.91452
850 | 0.5694347 | 0.91453
851 | 0.575211 | 0.91453
852 | 0.5815727 | 0.91454
853 | 0.5881165 | 0.91455
854 | 0.595263 | 0.91455
855 | 0.602563 | 0.91456
856 | 0.6104776 | 0.91456
857 | 0.6185135 | 0.91457
858 | 0.627171 | 0.91457
859 | 0.6361915 | 0.91458
860 | 0.6452737 | 0.91458
861 | 0.6546748 | 0.91459
862 | 0.6646879 | 0.9146
863 | 0.6750037 | 0.9146
864 | 0.6852773 | 0.91461
865 | 0.6957948 | 0.91461
866 | 0.7068651 | 0.91462
867 | 0.7181327 | 0.91462
868 | 0.7292204 | 0.91463
869 | 0.7407733 | 0.91463
870 | 0.7520612 | 0.91464
871 | 0.7633854 | 0.91464
872 | 0.7750469 | 0.91465
873 | 0.7863002 | 0.91465
874 | 0.7974419 | 0.91466
875 | 0.8087479 | 0.91466
876 | 0.8194897 | 0.91467
877 | 0.8299462 | 0.91467
878 | 0.8400572 | 0.91468
879 | 0.8500485 | 0.91469
880 | 0.8592683 | 0.91469
881 | 0.8679575 | 0.9147
882 | 0.8760579 | 0.9147
883 | 0.8837274 | 0.91471
884 | 0.8904616 | 0.91471
885 | 0.8964474 | 0.91472
886 | 0.9016412 | 0.91472
887 | 0.9060069 | 0.91473
888 | 0.9096053 | 0.91473
889 | 0.9122009 | 0.91474
890 | 0.9138971 | 0.91474
891 | 0.9146855 | 0.91475
892 | 0.914566 | 0.91475
893 | 0.9135016 | 0.91475
894 | 0.911571 | 0.91476
895 | 0.908779 | 0.91476
896 | 0.9051555 | 0.91477
897 | 0.9007367 | 0.91477
898 | 0.8953964 | 0.91478
899 | 0.8894946 | 0.91478
900 | 0.8829359 | 0.91479
901 | 0.8757734 | 0.91479
902 | 0.8680627 | 0.9148
903 | 0.8598591 | 0.9148
904 | 0.8512205 | 0.91481
905 | 0.8419282 | 0.91481
906 | 0.8325799 | 0.91482
907 | 0.8229656 | 0.91482
908 | 0.8131375 | 0.91483
909 | 0.8031471 | 0.91483
910 | 0.7930405 | 0.91483
911 | 0.7828648 | 0.91484
912 | 0.7726611 | 0.91484
913 | 0.7624695 | 0.91485
914 | 0.7523242 | 0.91485
915 | 0.7422593 | 0.91486
916 | 0.7323033 | 0.91486
917 | 0.7224844 | 0.91487
918 | 0.7128262 | 0.91487
919 | 0.7033494 | 0.91487
920 | 0.694074 | 0.91488
921 | 0.6850144 | 0.91488
922 | 0.6761853 | 0.91489
923 | 0.6675982 | 0.91489
924 | 0.6592641 | 0.9149
925 | 0.651191 | 0.9149
926 | 0.6436062 | 0.9149
927 | 0.636065 | 0.91491
928 | 0.6288012 | 0.91491
929 | 0.6218169 | 0.91492
930 | 0.6151151 | 0.91492
931 | 0.6086968 | 0.91493
932 | 0.6025615 | 0.91493
933 | 0.59671 | 0.91493
934 | 0.591141 | 0.91494
935 | 0.5859949 | 0.91494
936 | 0.5809783 | 0.91495
937 | 0.5762395 | 0.91495
938 | 0.5717764 | 0.91496
939 | 0.5675867 | 0.91496
940 | 0.5636677 | 0.91496
941 | 0.5600166 | 0.91497
942 | 0.5566309 | 0.91497
943 | 0.5535801 | 0.91498
944 | 0.5507082 | 0.91498
945 | 0.5480933 | 0.91498
946 | 0.5457328 | 0.91499
947 | 0.543624 | 0.91499
948 | 0.5417966 | 0.915
949 | 0.5401756 | 0.915
950 | 0.5387989 | 0.915
951 | 0.5376645 | 0.91501
952 | 0.53677 | 0.91501
953 | 0.5361072 | 0.91501
954 | 0.5356792 | 0.91502
955 | 0.5354855 | 0.91502
956 | 0.5355246 | 0.91503
957 | 0.5357951 | 0.91503
958 | 0.536252 | 0.91503
959 | 0.5369736 | 0.91504
960 | 0.5379228 | 0.91504
961 | 0.5390987 | 0.91505
962 | 0.5404274 | 0.91505
963 | 0.5420463 | 0.91505
964 | 0.5438893 | 0.91506
965 | 0.5459561 | 0.91506
966 | 0.5481437 | 0.91506
967 | 0.5506479 | 0.91507
968 | 0.5533742 | 0.91507
969 | 0.5561982 | 0.91508
970 | 0.559359 | 0.91508
971 | 0.5627397 | 0.91508
972 | 0.5661957 | 0.91509
973 | 0.5700079 | 0.91509
974 | 0.573879 | 0.91509
975 | 0.5781198 | 0.9151
976 | 0.582577 | 0.9151
977 | 0.5870687 | 0.9151
978 | 0.5919476 | 0.91511
979 | 0.596845 | 0.91511
980 | 0.6021397 | 0.91512
981 | 0.6076435 | 0.91512
982 | 0.613138 | 0.91512
983 | 0.6190438 | 0.91513
984 | 0.6249215 | 0.91513
985 | 0.6312169 | 0.91513
986 | 0.637704 | 0.91514
987 | 0.6441325 | 0.91514
988 | 0.6509831 | 0.91514
989 | 0.6577514 | 0.91515
990 | 0.6649423 | 0.91515
991 | 0.672295 | 0.91515
992 | 0.679529 | 0.91516
993 | 0.6868989 | 0.91516
994 | 0.6946777 | 0.91516
995 | 0.7025822 | 0.91517
996 | 0.7103108 | 0.91517
997 | 0.7184265 | 0.91517
998 | 0.7263359 | 0.91518
999 | 0.7346104 | 0.91518
1000 | 0.7426458 | 0.91518
1001 | 0.7504225 | 0.91519
1002 | 0.7582225 | 0.91519
1003 | 0.7660313 | 0.91519
1004 | 0.7738335 | 0.9152
1005 | 0.7816115 | 0.9152
1006 | 0.78935 | 0.9152
1007 | 0.7970297 | 0.91521
1008 | 0.8046329 | 0.91521
1009 | 0.8121408 | 0.91521
1010 | 0.819534 | 0.91522
1011 | 0.8267928 | 0.91522
1012 | 0.8338978 | 0.91522
1013 | 0.8408282 | 0.91523
1014 | 0.8475635 | 0.91523
1015 | 0.8540837 | 0.91523
1016 | 0.8603693 | 0.91524
1017 | 0.8663996 | 0.91524
1018 | 0.872156 | 0.91524
1019 | 0.8776191 | 0.91524
1020 | 0.8827712 | 0.91525
1021 | 0.887595 | 0.91525
1022 | 0.8920741 | 0.91525
1023 | 0.8961928 | 0.91526
1024 | 0.8999375 | 0.91526
1025 | 0.9032956 | 0.91526
1026 | 0.9062557 | 0.91527
1027 | 0.9088081 | 0.91527
1028 | 0.910945 | 0.91527
1029 | 0.9126596 | 0.91528
1030 | 0.9139475 | 0.91528
1031 | 0.9148058 | 0.91528
1032 | 0.9152334 | 0.91528
1033 | 0.9152312 | 0.91529
1034 | 0.9148014 | 0.91529
1035 | 0.9139485 | 0.91529
1036 | 0.9126783 | 0.9153
1037 | 0.9109983 | 0.9153
1038 | 0.9089178 | 0.9153
1039 | 0.9064473 | 0.91531
1040 | 0.9035987 | 0.91531
1041 | 0.9003848 | 0.91531
1042 | 0.8968205 | 0.91531
1043 | 0.8929207 | 0.91532
1044 | 0.8887014 | 0.91532
1045 | 0.8841797 | 0.91532
1046 | 0.8793728 | 0.91533
1047 | 0.8742987 | 0.91533
1048 | 0.8689751 | 0.91533
1049 | 0.8634216 | 0.91533
1050 | 0.8576558 | 0.91534
1051 | 0.8516965 | 0.91534
1052 | 0.8455618 | 0.91534
1053 | 0.8392704 | 0.91535
1054 | 0.8328404 | 0.91535
1055 | 0.8262886 | 0.91535
1056 | 0.8196329 | 0.91535
1057 | 0.812889 | 0.91536
1058 | 0.8060732 | 0.91536
1059 | 0.7992016 | 0.91536
1060 | 0.7922876 | 0.91536
1061 | 0.7853467 | 0.91537
1062 | 0.7783927 | 0.91537
1063 | 0.7714367 | 0.91537
1064 | 0.7644916 | 0.91538
1065 | 0.7575688 | 0.91538
1066 | 0.7506798 | 0.91538
1067 | 0.7438332 | 0.91538
1068 | 0.7370389 | 0.91539
1069 | 0.7303058 | 0.91539
1070 | 0.723641 | 0.91539
1071 | 0.7170537 | 0.91539
1072 | 0.7105489 | 0.9154
1073 | 0.7041331 | 0.9154
1074 | 0.6978133 | 0.9154
1075 | 0.6915926 | 0.9154
1076 | 0.6854779 | 0.91541
1077 | 0.679471 | 0.91541
1078 | 0.6735773 | 0.91541
1079 | 0.6678001 | 0.91542
1080 | 0.6621408 | 0.91542
1081 | 0.6566035 | 0.91542
1082 | 0.6511902 | 0.91542
1083 | 0.6459017 | 0.91543
1084 | 0.6407403 | 0.91543
1085 | 0.6357077 | 0.91543
1086 | 0.6308045 | 0.91543
1087 | 0.6260309 | 0.91544
1088 | 0.6213888 | 0.91544
1089 | 0.6168774 | 0.91544
1090 | 0.6124975 | 0.91544
1091 | 0.6082497 | 0.91545
1092 | 0.6041325 | 0.91545
1093 | 0.6001471 | 0.91545
1094 | 0.5962923 | 0.91545
1095 | 0.5925681 | 0.91546
1096 | 0.588974 | 0.91546
1097 | 0.585509 | 0.91546
1098 | 0.5821725 | 0.91546
1099 | 0.5789641 | 0.91547
1100 | 0.575883 | 0.91547

## Picos y Envolventes
l (nm) | T (l) | Ts (l) | Tm | TM
300 | 0 | 0.40244 |  |  | Mínimos |  |  | l (nm) | T (l) | Ts (l) | T_m | T_M | s | M,N | n
301 | 0 | 0.42705 |  |  | l (nm) | T (l) | M | 534 | 0.2656475 | 0.91004 |  | 0.2656475 | 1.55435 |  | #NUM!
302 | 0 | 0.453 |  |  | 537 | 0.2644168 | m | 537 | 0.2644168 | 0.91014 | 0.2644168 | 0.299914 | 1.553938 |  | #NUM!
303 | 0 | 0.48035 |  |  | 577 | 0.4115085 | M | 562 | 0.547865 | 0.91089 | 0.365507 | 0.547865 | 1.550845 | #DIV/0! | #DIV/0!
304 | 0 | 0.50917 |  |  | 622 | 0.4836032 | m | 577 | 0.4115085 | 0.91127 | 0.4115085 | 0.664137 | 1.549277 |  | #NUM!
305 | 0 | 0.53189 |  |  | 677 | 0.510171 | M | 600 | 0.7961939 | 0.91178 | 0.457364 | 0.7961939 | 1.54717 |  | #NUM!
306 | 0 | 0.55532 |  |  | 746 | 0.5206255 | m | 622 | 0.4836032 | 0.9122 | 0.4836032 | 0.860283 | 1.545434 |  | #NUM!
307 | 0 | 0.57963 |  |  | 836 | 0.528728 | M | 649 | 0.8942511 | 0.91264 | 0.5018835 | 0.8942511 | 1.543614 |  | #NUM!
308 | 0 | 0.60485 |  |  | 955 | 0.5354855 | m | 677 | 0.510171 | 0.91304 | 0.510171 | 0.9110405 | 1.541959 |  | #NUM!
309 | 0 | 0.62701 |  |  |  |  | M | 709 | 0.9132767 | 0.91341 | 0.516833 | 0.9132767 | 1.540426 |  | #NUM!
310 | 0 | 0.64498 |  |  | Máximos |  | m | 746 | 0.5206255 | 0.91378 | 0.5206255 | 0.9154085 | 1.538893 |  | #NUM!
311 | 0 | 0.66334 |  |  | l (nm) | T (l) | M | 788 | 0.914124 | 0.91412 | 0.5249605 | 0.914124 | 1.537483 |  | #NUM!
312 | 0 | 0.68212 |  |  | 534 | 0.2656475 | m | 836 | 0.528728 | 0.91445 | 0.528728 | 0.914432 | 1.536113 |  | #NUM!
313 | 0 | 0.70131 |  |  | 562 | 0.547865 | M | 891 | 0.9146855 | 0.91475 | 0.532413 | 0.9146855 | 1.534868 | - | 1.535136
314 | 0 | 0.71433 |  |  | 600 | 0.7961939 | m | 955 | 0.5354855 | 0.91502 | 0.5354855 | 0.914969 | 1.533746 | 4.052244 | 2.793388
315 | 0 | 0.72705 |  |  | 649 | 0.8942511 | M | 1033 | 0.9152312 | 0.91528 |  | 0.9152312 | 1.532666 | - | 1.532869
316 | 0 | 0.73991 |  |  | 709 | 0.9132767
317 | 0 | 0.75293 |  |  | 788 | 0.914124
318 | 0 | 0.76416 |  |  | 891 | 0.9146855
319 | 0 | 0.77271 |  |  | 1033 | 0.9152312 |  | l (nm) | T_m | T_M
320 | 0 | 0.78131 | [5 empty] | 537 | 0.2644168 | 0.299914
321 | 0 | 0.78995 |  |  | Parámetros del sustrato |  |  | 562 | 0.365507 | 0.547865
322 | 0 | 0.79863 |  |  | Ts | 0.915 |  | 577 | 0.4115085 | 0.664137
323 | 0 | 0.80473 |  |  | s | 1.534 |  | 600 | 0.457364 | 0.7961939
324 | 0 | 0.81051 |  |  | R | 0.044 |  | 622 | 0.4836032 | 0.860283
325 | 0 | 0.81629 | [5 empty] | 649 | 0.5018835 | 0.8942511
326 | 0 | 0.82209 | [5 empty] | 677 | 0.510171 | 0.9110405
327 | 0 | 0.82722 | [5 empty] | 709 | 0.516833 | 0.9132767
328 | 0 | 0.83119 | [5 empty] | 746 | 0.5206255 | 0.9154085
329 | 0 | 0.83516 | [5 empty] | 788 | 0.5249605 | 0.914124
330 | 0 | 0.83912 | [5 empty] | 836 | 0.528728 | 0.914432
331 | 0 | 0.84308 | [5 empty] | 891 | 0.532413 | 0.9146855
332 | 0 | 0.84607 | [5 empty] | 955 | 0.5354855 | 0.914969
333 | 0 | 0.84887
334 | 0 | 0.85167
335 | 0 | 0.85446
336 | 0 | 0.857
337 | 0 | 0.85904
338 | 0 | 0.86107
339 | 0 | 0.8631
340 | 0 | 0.86512
341 | 0 | 0.86674
342 | 0 | 0.86827
343 | 0 | 0.86978
344 | 0 | 0.87129
345 | 0 | 0.87271
346 | 0 | 0.87388
347 | 0 | 0.87504
348 | 0 | 0.87621
349 | 0 | 0.87736
350 | 0 | 0.87834
351 | 0 | 0.87926
352 | 0 | 0.88018
353 | 0 | 0.88109
354 | 0 | 0.88196
355 | 0 | 0.8827
356 | 0 | 0.88344
357 | 0 | 0.88417
358 | 0 | 0.8849
359 | 0 | 0.88555
360 | 0 | 0.88615
361 | 0 | 0.88676
362 | 0 | 0.88736
363 | 0 | 0.88794
364 | 0 | 0.88845
365 | 0 | 0.88895
366 | 0 | 0.88946
367 | 0 | 0.88996
368 | 0 | 0.89041
369 | 0 | 0.89084
370 | 0 | 0.89126
371 | 0 | 0.89169
372 | 0 | 0.89211
373 | 1e-12 | 0.89247
374 | 2e-12 | 0.89284
375 | 3e-12 | 0.89321
376 | 4e-12 | 0.89357
377 | 5e-12 | 0.89391
378 | 8e-12 | 0.89423
379 | 1.1e-11 | 0.89455
380 | 1.5e-11 | 0.89486
381 | 2.1e-11 | 0.89518
382 | 2.9e-11 | 0.89546
383 | 4.1e-11 | 0.89574
384 | 5.6e-11 | 0.89602
385 | 7.8e-11 | 0.8963
386 | 1.08e-10 | 0.89656
387 | 1.49e-10 | 0.89681
388 | 2.05e-10 | 0.89705
389 | 2.82e-10 | 0.8973
390 | 3.87e-10 | 0.89754
391 | 5.26e-10 | 0.89777
392 | 7.12e-10 | 0.89799
393 | 9.65e-10 | 0.89821
394 | 1.301e-09 | 0.89843
395 | 1.758e-09 | 0.89864
396 | 2.363e-09 | 0.89884
397 | 3.172e-09 | 0.89904
398 | 4.267e-09 | 0.89924
399 | 5.711e-09 | 0.89943
400 | 7.66e-09 | 0.89962
401 | 1.0116e-08 | 0.8998
402 | 1.3295e-08 | 0.89998
403 | 1.7511e-08 | 0.90016
404 | 2.2951e-08 | 0.90033
405 | 3.0147e-08 | 0.90049
406 | 3.9545e-08 | 0.90066
407 | 5.1622e-08 | 0.90082
408 | 6.7536e-08 | 0.90098
409 | 8.7933e-08 | 0.90113
410 | 1.14738e-07 | 0.90129
411 | 1.46995e-07 | 0.90144
412 | 1.88101e-07 | 0.90158
413 | 2.41236e-07 | 0.90173
414 | 3.07944e-07 | 0.90187
415 | 3.92643e-07 | 0.90201
416 | 5.00057e-07 | 0.90214
417 | 6.36125e-07 | 0.90228
418 | 8.10991e-07 | 0.90241
419 | 1.029263e-06 | 0.90254
420 | 1.304838e-06 | 0.90267
421 | 1.625009e-06 | 0.90279
422 | 2.021676e-06 | 0.90292
423 | 2.512459e-06 | 0.90303
424 | 3.119289e-06 | 0.90315
425 | 3.868743e-06 | 0.90327
426 | 4.809392e-06 | 0.90339
427 | 5.952932e-06 | 0.9035
428 | 7.360717e-06 | 0.90361
429 | 9.092794e-06 | 0.90372
430 | 1.1221257e-05 | 0.90383
431 | 1.3611215e-05 | 0.90393
432 | 1.6495011e-05 | 0.90404
433 | 1.9972485e-05 | 0.90414
434 | 2.4161642e-05 | 0.90424
435 | 2.9203648e-05 | 0.90434
436 | 3.5268502e-05 | 0.90444
437 | 4.2554224e-05 | 0.90454
438 | 5.1301406e-05 | 0.90463
439 | 6.17935e-05 | 0.90473
440 | 7.4368196e-05 | 0.90482
441 | 8.7730303e-05 | 0.90491
442 | 0.000103746774 | 0.905
443 | 0.000122208046 | 0.90509
444 | 0.00014430203 | 0.90518
445 | 0.000169726947 | 0.90526
446 | 0.000200118913 | 0.90535
447 | 0.000235784988 | 0.90543
448 | 0.000276742561 | 0.90552
449 | 0.000324578927 | 0.9056
450 | 0.00038162194 | 0.90568
451 | 0.000440054864 | 0.90576
452 | 0.000507108751 | 0.90584
453 | 0.000585855742 | 0.90592
454 | 0.000674273237 | 0.90599
455 | 0.000775562366 | 0.90607
456 | 0.000891483738 | 0.90614
457 | 0.001024039346 | 0.90622
458 | 0.001179169631 | 0.90629
459 | 0.001352672116 | 0.90636
460 | 0.001550691202 | 0.90643
461 | 0.001749558141 | 0.9065
462 | 0.001972813858 | 0.90657
463 | 0.002223363845 | 0.90664
464 | 0.002504503122 | 0.90671
465 | 0.002819896443 | 0.90678
466 | 0.003173859324 | 0.90684
467 | 0.003570844419 | 0.90691
468 | 0.004016241524 | 0.90697
469 | 0.004515951965 | 0.90704
470 | 0.005076501984 | 0.9071
471 | 0.005620391108 | 0.90716
472 | 0.006220924202 | 0.90723
473 | 0.006883568596 | 0.90729
474 | 0.007613702677 | 0.90735
475 | 0.008442170918 | 0.90741
476 | 0.009327359498 | 0.90747
477 | 0.01029796 | 0.90752
478 | 0.01136012 | 0.90758
479 | 0.01252001 | 0.90764
480 | 0.01378456 | 0.9077
481 | 0.01493933 | 0.90775
482 | 0.01622428 | 0.90781
483 | 0.0175541 | 0.90786
484 | 0.01903624 | 0.90792
485 | 0.02057428 | 0.90797
486 | 0.02229618 | 0.90802
487 | 0.0241626 | 0.90807
488 | 0.02611793 | 0.90813
489 | 0.02832751 | 0.90818
490 | 0.03065977 | 0.90823
491 | 0.03284008801 | 0.90828
492 | 0.03530861 | 0.90833
493 | 0.03789451 | 0.90838
494 | 0.04082158 | 0.90843
495 | 0.04387371 | 0.90848
496 | 0.04717485 | 0.90852
497 | 0.05086864531 | 0.90857
498 | 0.05466626 | 0.90862
499 | 0.05885474 | 0.90866
500 | 0.06308806 | 0.90871
501 | 0.06689737 | 0.90875
502 | 0.07056244 | 0.9088
503 | 0.07445096 | 0.90885
504 | 0.07834172 | 0.90889
505 | 0.0822189 | 0.90893
506 | 0.08583008 | 0.90898
507 | 0.08968653 | 0.90902
508 | 0.09358122 | 0.90906
509 | 0.09730307 | 0.9091
510 | 0.1014433 | 0.90915
511 | 0.104725 | 0.90919
512 | 0.1085641 | 0.90923
513 | 0.1124891 | 0.90927
514 | 0.1171667 | 0.90931
515 | 0.1220956 | 0.90935
516 | 0.1276559 | 0.90939
517 | 0.1342773 | 0.90943
518 | 0.1413671 | 0.90947
519 | 0.1497125 | 0.90951
520 | 0.1586025 | 0.90954
521 | 0.1674667 | 0.90958
522 | 0.1765939 | 0.90962
523 | 0.186829 | 0.90966
524 | 0.1975648 | 0.90969
525 | 0.2079766 | 0.90973
526 | 0.2189604491 | 0.90977
527 | 0.2296301 | 0.9098
528 | 0.2396458 | 0.90984
529 | 0.2479424 | 0.90987
530 | 0.2557319 | 0.90991
531 | 0.2598785 | 0.90994
532 | 0.2627144 | 0.90998
533 | 0.2650197 | 0.91001
534 | 0.2656475 | 0.91004 |  | 0.2656475
535 | 0.2654895 | 0.91008
536 | 0.2649433 | 0.91011
537 | 0.2644168 | 0.91014 | 0.2644168
538 | 0.2646871 | 0.91018
539 | 0.2648782 | 0.91021
540 | 0.2657621 | 0.91024
541 | 0.2664954 | 0.91027
542 | 0.2689525 | 0.9103
543 | 0.2721281 | 0.91034
544 | 0.2767269 | 0.91037
545 | 0.2829152 | 0.9104
546 | 0.2914105 | 0.91043
547 | 0.3010828 | 0.91046
548 | 0.3126756 | 0.91049
549 | 0.3271888 | 0.91052
550 | 0.3429833 | 0.91055
551 | 0.3598445 | 0.91058
552 | 0.377631 | 0.91061
553 | 0.3980158 | 0.91064
554 | 0.4186523 | 0.91067
555 | 0.4410453 | 0.91069
556 | 0.4639283 | 0.91072
557 | 0.4847963 | 0.91075
558 | 0.505501 | 0.91078
559 | 0.522034 | 0.91081
560 | 0.5366397 | 0.91083
561 | 0.5436177 | 0.91086
562 | 0.547865 | 0.91089 |  | 0.547865
563 | 0.5459079 | 0.91091
564 | 0.5401353 | 0.91094
565 | 0.5308795 | 0.91097
566 | 0.5205994 | 0.91099
567 | 0.5074723 | 0.91102
568 | 0.4933362 | 0.91105
569 | 0.4806442 | 0.91107
570 | 0.4670117 | 0.9111
571 | 0.4538732 | 0.91112
572 | 0.441988 | 0.91115
573 | 0.432905 | 0.91117
574 | 0.4246587 | 0.9112
575 | 0.4183129 | 0.91122
576 | 0.4138528 | 0.91125
577 | 0.4115085 | 0.91127 | 0.4115085
578 | 0.412006 | 0.91129
579 | 0.4138208 | 0.91132
580 | 0.4177977 | 0.91134
581 | 0.4238995 | 0.91136
582 | 0.4313717 | 0.91139
583 | 0.4421006 | 0.91141
584 | 0.4541592 | 0.91143
585 | 0.4695374 | 0.91146
586 | 0.4863932 | 0.91148
587 | 0.5067754 | 0.9115
588 | 0.5288393 | 0.91152
589 | 0.5542038 | 0.91155
590 | 0.5804486 | 0.91157
591 | 0.6080349 | 0.91159
592 | 0.6351541 | 0.91161
593 | 0.6643901 | 0.91163
594 | 0.6933445 | 0.91166
595 | 0.7188764 | 0.91168
596 | 0.7439694 | 0.9117
597 | 0.765472 | 0.91172
598 | 0.7822954 | 0.91174
599 | 0.7910602 | 0.91176
600 | 0.7961939 | 0.91178 |  | 0.7961939
601 | 0.792772 | 0.9118
602 | 0.7860982 | 0.91182
603 | 0.7719533 | 0.91184
604 | 0.7537313 | 0.91186
605 | 0.7345306 | 0.91188
606 | 0.7111446 | 0.9119
607 | 0.686745 | 0.91192
608 | 0.6621798 | 0.91194
609 | 0.6396673 | 0.91196
610 | 0.6165771 | 0.91198
611 | 0.5953063 | 0.912
612 | 0.5757043 | 0.91202
613 | 0.5579345 | 0.91204
614 | 0.5420911 | 0.91206
615 | 0.5269822 | 0.91207
616 | 0.5151703 | 0.91209
617 | 0.5053143 | 0.91211
618 | 0.4973891 | 0.91213
619 | 0.4913656 | 0.91215
620 | 0.4872155 | 0.91217
621 | 0.4849372 | 0.91218
622 | 0.4836032 | 0.9122 | 0.4836032
623 | 0.4848899 | 0.91222
624 | 0.4879373312 | 0.91224
625 | 0.4928612 | 0.91226
626 | 0.498623 | 0.91227
627 | 0.5070583 | 0.91229
628 | 0.517337 | 0.91231
629 | 0.528744 | 0.91232
630 | 0.5427948 | 0.91234
631 | 0.5576828 | 0.91236
632 | 0.575199 | 0.91237
633 | 0.5937038064 | 0.91239
634 | 0.614829 | 0.91241
635 | 0.6366914 | 0.91242
636 | 0.6595325 | 0.91244
637 | 0.6855943 | 0.91246
638 | 0.7105369 | 0.91247
639 | 0.7382545 | 0.91249
640 | 0.7636957 | 0.91251
641 | 0.7884954 | 0.91252
642 | 0.8142393 | 0.91254
643 | 0.8354759 | 0.91255
644 | 0.8544312 | 0.91257
645 | 0.8699953 | 0.91258
646 | 0.8841825 | 0.9126
647 | 0.8913708 | 0.91261
648 | 0.8938364 | 0.91263
649 | 0.8942511 | 0.91264 |  | 0.8942511
650 | 0.8873649 | 0.91266
651 | 0.8764353 | 0.91267
652 | 0.8618599 | 0.91269
653 | 0.8465603 | 0.9127
654 | 0.8264093 | 0.91272
655 | 0.8040755 | 0.91273
656 | 0.7810256 | 0.91275
657 | 0.7574366 | 0.91276
658 | 0.7355349 | 0.91278
659 | 0.7121673 | 0.91279
660 | 0.6895176 | 0.91281
661 | 0.6678486 | 0.91282
662 | 0.6477254 | 0.91283
663 | 0.6297695 | 0.91285
664 | 0.6122046 | 0.91286
665 | 0.5957522 | 0.91288
666 | 0.5807826 | 0.91289
667 | 0.5675286 | 0.9129
668 | 0.5564575 | 0.91292
669 | 0.5460033 | 0.91293
670 | 0.5367712 | 0.91294
671 | 0.5290558 | 0.91296
672 | 0.5226502 | 0.91297
673 | 0.5175248 | 0.91298
674 | 0.5136524 | 0.913
675 | 0.5109885 | 0.91301
676 | 0.5103897 | 0.91302
677 | 0.510171 | 0.91304 | 0.510171
678 | 0.5111362 | 0.91305
679 | 0.5132776 | 0.91306
680 | 0.5165904 | 0.91307
681 | 0.5210739 | 0.91309
682 | 0.5265826 | 0.9131
683 | 0.5333909 | 0.91311
684 | 0.5413805 | 0.91312
685 | 0.5505555 | 0.91314
686 | 0.5606741 | 0.91315
687 | 0.572202 | 0.91316
688 | 0.5849133 | 0.91317
689 | 0.5984762 | 0.91318
690 | 0.613478 | 0.9132
691 | 0.6292237 | 0.91321
692 | 0.6459805 | 0.91322
693 | 0.6640772 | 0.91323
694 | 0.6826317 | 0.91324
695 | 0.7019035 | 0.91326
696 | 0.72174 | 0.91327
697 | 0.7419561 | 0.91328
698 | 0.7627779 | 0.91329
699 | 0.7830513 | 0.9133
700 | 0.8029322 | 0.91331
701 | 0.822107 | 0.91332
702 | 0.8402374 | 0.91334
703 | 0.8566271 | 0.91335
704 | 0.8716674 | 0.91336
705 | 0.8846488 | 0.91337
706 | 0.8976678 | 0.91338
707 | 0.905722 | 0.91339
708 | 0.9108863 | 0.9134
709 | 0.9132767 | 0.91341 |  | 0.9132767
710 | 0.9127116 | 0.91342
711 | 0.9093426 | 0.91344
712 | 0.9031416 | 0.91345
713 | 0.8945606 | 0.91346
714 | 0.8834633 | 0.91347
715 | 0.8706093 | 0.91348
716 | 0.8560816 | 0.91349
717 | 0.8398246 | 0.9135
718 | 0.8228589 | 0.91351
719 | 0.8047474 | 0.91352
720 | 0.7865545 | 0.91353
721 | 0.7681507 | 0.91354
722 | 0.749759 | 0.91355
723 | 0.7311823 | 0.91356
724 | 0.7133826 | 0.91357
725 | 0.6960966 | 0.91358
726 | 0.6794323 | 0.91359
727 | 0.6634775 | 0.9136
728 | 0.6479788 | 0.91361
729 | 0.6336414 | 0.91362
730 | 0.6201608 | 0.91363
731 | 0.6075581 | 0.91364
732 | 0.5958437 | 0.91365
733 | 0.5852381 | 0.91366
734 | 0.5752825 | 0.91367
735 | 0.5662069 | 0.91368
736 | 0.5580002 | 0.91369
737 | 0.550651 | 0.9137
738 | 0.5442635 | 0.91371
739 | 0.5385641 | 0.91372
740 | 0.5336779 | 0.91372
741 | 0.5296545 | 0.91373
742 | 0.5263335 | 0.91374
743 | 0.5237852 | 0.91375
744 | 0.5220099 | 0.91376
745 | 0.5209518 | 0.91377
746 | 0.5206255 | 0.91378 | 0.5206255
747 | 0.5210359 | 0.91379
748 | 0.5221205 | 0.9138
749 | 0.523972 | 0.91381
750 | 0.5264574 | 0.91382
751 | 0.5296314 | 0.91382
752 | 0.5336173 | 0.91383
753 | 0.5381839 | 0.91384
754 | 0.5434387 | 0.91385
755 | 0.5493828 | 0.91386
756 | 0.5562068 | 0.91387
757 | 0.5635461 | 0.91388
758 | 0.5715735 | 0.91389
759 | 0.5805281 | 0.91389
760 | 0.5899388 | 0.9139
761 | 0.6000221 | 0.91391
762 | 0.6107693 | 0.91392
763 | 0.6221647 | 0.91393
764 | 0.6341887 | 0.91394
765 | 0.6471522 | 0.91394
766 | 0.6603633 | 0.91395
767 | 0.6741047 | 0.91396
768 | 0.6883271 | 0.91397
769 | 0.7029703 | 0.91398
770 | 0.7179683 | 0.91398
771 | 0.7332383 | 0.91399
772 | 0.74869 | 0.914
773 | 0.7638213 | 0.91401
774 | 0.7793146 | 0.91402
775 | 0.7946455 | 0.91402
776 | 0.809679 | 0.91403
777 | 0.8242689 | 0.91404
778 | 0.8379148 | 0.91405
779 | 0.8511799 | 0.91406
780 | 0.8635421 | 0.91406
781 | 0.8748475 | 0.91407
782 | 0.8847129 | 0.91408
783 | 0.8935176 | 0.91409
784 | 0.9007037 | 0.91409
785 | 0.9065455 | 0.9141
786 | 0.9107605 | 0.91411
787 | 0.9132521 | 0.91412
788 | 0.914124 | 0.91412 |  | 0.914124
789 | 0.9133333 | 0.91413
790 | 0.9108658 | 0.91414
791 | 0.906898 | 0.91415
792 | 0.9013 | 0.91415
793 | 0.8944477 | 0.91416
794 | 0.8860991 | 0.91417
795 | 0.8767989 | 0.91418
796 | 0.8664799 | 0.91418
797 | 0.854978 | 0.91419
798 | 0.8430083 | 0.9142
799 | 0.8300996 | 0.9142
800 | 0.817031 | 0.91421
801 | 0.8036122 | 0.91422
802 | 0.789609 | 0.91422
803 | 0.7758318 | 0.91423
804 | 0.7620333 | 0.91424
805 | 0.7483021 | 0.91425
806 | 0.7343758 | 0.91425
807 | 0.7210143 | 0.91426
808 | 0.7079335 | 0.91427
809 | 0.6948646 | 0.91427
810 | 0.6824974 | 0.91428
811 | 0.6705407 | 0.91429
812 | 0.6590227 | 0.91429
813 | 0.647966 | 0.9143
814 | 0.6373892 | 0.91431
815 | 0.6270605 | 0.91431
816 | 0.6174912 | 0.91432
817 | 0.6084289 | 0.91433
818 | 0.5998757 | 0.91433
819 | 0.591834 | 0.91434
820 | 0.584301 | 0.91435
821 | 0.5772734 | 0.91435
822 | 0.5707484 | 0.91436
823 | 0.5647197 | 0.91437
824 | 0.5591822 | 0.91437
825 | 0.554238 | 0.91438
826 | 0.5496506 | 0.91438
827 | 0.5455357 | 0.91439
828 | 0.5418862 | 0.9144
829 | 0.5386961 | 0.9144
830 | 0.5359587 | 0.91441
831 | 0.5336689 | 0.91442
832 | 0.5318211 | 0.91442
833 | 0.53042 | 0.91443
834 | 0.5294293 | 0.91443
835 | 0.5288668 | 0.91444
836 | 0.5287285 | 0.91445 | 0.5287285
837 | 0.5290112 | 0.91445
838 | 0.5296643 | 0.91446
839 | 0.5307693 | 0.91446
840 | 0.5322883 | 0.91447
841 | 0.5342192 | 0.91448
842 | 0.5364676 | 0.91448
843 | 0.5392073 | 0.91449
844 | 0.5423565 | 0.91449
845 | 0.5457861 | 0.9145
846 | 0.5497395 | 0.91451
847 | 0.5541 | 0.91451
848 | 0.558867 | 0.91452
849 | 0.5638679 | 0.91452
850 | 0.5694347 | 0.91453
851 | 0.575211 | 0.91453
852 | 0.5815727 | 0.91454
853 | 0.5881165 | 0.91455
854 | 0.595263 | 0.91455
855 | 0.602563 | 0.91456
856 | 0.6104776 | 0.91456
857 | 0.6185135 | 0.91457
858 | 0.627171 | 0.91457
859 | 0.6361915 | 0.91458
860 | 0.6452737 | 0.91458
861 | 0.6546748 | 0.91459
862 | 0.6646879 | 0.9146
863 | 0.6750037 | 0.9146
864 | 0.6852773 | 0.91461
865 | 0.6957948 | 0.91461
866 | 0.7068651 | 0.91462
867 | 0.7181327 | 0.91462
868 | 0.7292204 | 0.91463
869 | 0.7407733 | 0.91463
870 | 0.7520612 | 0.91464
871 | 0.7633854 | 0.91464
872 | 0.7750469 | 0.91465
873 | 0.7863002 | 0.91465
874 | 0.7974419 | 0.91466
875 | 0.8087479 | 0.91466
876 | 0.8194897 | 0.91467
877 | 0.8299462 | 0.91467
878 | 0.8400572 | 0.91468
879 | 0.8500485 | 0.91469
880 | 0.8592683 | 0.91469
881 | 0.8679575 | 0.9147
882 | 0.8760579 | 0.9147
883 | 0.8837274 | 0.91471
884 | 0.8904616 | 0.91471
885 | 0.8964474 | 0.91472
886 | 0.9016412 | 0.91472
887 | 0.9060069 | 0.91473
888 | 0.9096053 | 0.91473
889 | 0.9122009 | 0.91474
890 | 0.9138971 | 0.91474
891 | 0.9146855 | 0.91475 |  | 0.9146855
892 | 0.914566 | 0.91475
893 | 0.9135016 | 0.91475
894 | 0.911571 | 0.91476
895 | 0.908779 | 0.91476
896 | 0.9051555 | 0.91477
897 | 0.9007367 | 0.91477
898 | 0.8953964 | 0.91478
899 | 0.8894946 | 0.91478
900 | 0.8829359 | 0.91479
901 | 0.8757734 | 0.91479
902 | 0.8680627 | 0.9148
903 | 0.8598591 | 0.9148
904 | 0.8512205 | 0.91481
905 | 0.8419282 | 0.91481
906 | 0.8325799 | 0.91482
907 | 0.8229656 | 0.91482
908 | 0.8131375 | 0.91483
909 | 0.8031471 | 0.91483
910 | 0.7930405 | 0.91483
911 | 0.7828648 | 0.91484
912 | 0.7726611 | 0.91484
913 | 0.7624695 | 0.91485
914 | 0.7523242 | 0.91485
915 | 0.7422593 | 0.91486
916 | 0.7323033 | 0.91486
917 | 0.7224844 | 0.91487
918 | 0.7128262 | 0.91487
919 | 0.7033494 | 0.91487
920 | 0.694074 | 0.91488
921 | 0.6850144 | 0.91488
922 | 0.6761853 | 0.91489
923 | 0.6675982 | 0.91489
924 | 0.6592641 | 0.9149
925 | 0.651191 | 0.9149
926 | 0.6436062 | 0.9149
927 | 0.636065 | 0.91491
928 | 0.6288012 | 0.91491
929 | 0.6218169 | 0.91492
930 | 0.6151151 | 0.91492
931 | 0.6086968 | 0.91493
932 | 0.6025615 | 0.91493
933 | 0.59671 | 0.91493
934 | 0.591141 | 0.91494
935 | 0.5859949 | 0.91494
936 | 0.5809783 | 0.91495
937 | 0.5762395 | 0.91495
938 | 0.5717764 | 0.91496
939 | 0.5675867 | 0.91496
940 | 0.5636677 | 0.91496
941 | 0.5600166 | 0.91497
942 | 0.5566309 | 0.91497
943 | 0.5535801 | 0.91498
944 | 0.5507082 | 0.91498
945 | 0.5480933 | 0.91498
946 | 0.5457328 | 0.91499
947 | 0.543624 | 0.91499
948 | 0.5417966 | 0.915
949 | 0.5401756 | 0.915
950 | 0.5387989 | 0.915
951 | 0.5376645 | 0.91501
952 | 0.53677 | 0.91501
953 | 0.5361072 | 0.91501
954 | 0.5356792 | 0.91502
955 | 0.5354855 | 0.91502 | 0.91502
956 | 0.5355246 | 0.91503
957 | 0.5357951 | 0.91503
958 | 0.536252 | 0.91503
959 | 0.5369736 | 0.91504
960 | 0.5379228 | 0.91504
961 | 0.5390987 | 0.91505
962 | 0.5404274 | 0.91505
963 | 0.5420463 | 0.91505
964 | 0.5438893 | 0.91506
965 | 0.5459561 | 0.91506
966 | 0.5481437 | 0.91506
967 | 0.5506479 | 0.91507
968 | 0.5533742 | 0.91507
969 | 0.5561982 | 0.91508
970 | 0.559359 | 0.91508
971 | 0.5627397 | 0.91508
972 | 0.5661957 | 0.91509
973 | 0.5700079 | 0.91509
974 | 0.573879 | 0.91509
975 | 0.5781198 | 0.9151
976 | 0.582577 | 0.9151
977 | 0.5870687 | 0.9151
978 | 0.5919476 | 0.91511
979 | 0.596845 | 0.91511
980 | 0.6021397 | 0.91512
981 | 0.6076435 | 0.91512
982 | 0.613138 | 0.91512
983 | 0.6190438 | 0.91513
984 | 0.6249215 | 0.91513
985 | 0.6312169 | 0.91513
986 | 0.637704 | 0.91514
987 | 0.6441325 | 0.91514
988 | 0.6509831 | 0.91514
989 | 0.6577514 | 0.91515
990 | 0.6649423 | 0.91515
991 | 0.672295 | 0.91515
992 | 0.679529 | 0.91516
993 | 0.6868989 | 0.91516
994 | 0.6946777 | 0.91516
995 | 0.7025822 | 0.91517
996 | 0.7103108 | 0.91517
997 | 0.7184265 | 0.91517
998 | 0.7263359 | 0.91518
999 | 0.7346104 | 0.91518
1000 | 0.7426458 | 0.91518
1001 | 0.7504225 | 0.91519
1002 | 0.7582225 | 0.91519
1003 | 0.7660313 | 0.91519
1004 | 0.7738335 | 0.9152
1005 | 0.7816115 | 0.9152
1006 | 0.78935 | 0.9152
1007 | 0.7970297 | 0.91521
1008 | 0.8046329 | 0.91521
1009 | 0.8121408 | 0.91521
1010 | 0.819534 | 0.91522
1011 | 0.8267928 | 0.91522
1012 | 0.8338978 | 0.91522
1013 | 0.8408282 | 0.91523
1014 | 0.8475635 | 0.91523
1015 | 0.8540837 | 0.91523
1016 | 0.8603693 | 0.91524
1017 | 0.8663996 | 0.91524
1018 | 0.872156 | 0.91524
1019 | 0.8776191 | 0.91524
1020 | 0.8827712 | 0.91525
1021 | 0.887595 | 0.91525
1022 | 0.8920741 | 0.91525
1023 | 0.8961928 | 0.91526
1024 | 0.8999375 | 0.91526
1025 | 0.9032956 | 0.91526
1026 | 0.9062557 | 0.91527
1027 | 0.9088081 | 0.91527
1028 | 0.910945 | 0.91527
1029 | 0.9126596 | 0.91528
1030 | 0.9139475 | 0.91528
1031 | 0.9148058 | 0.91528
1032 | 0.9152334 | 0.91528
1033 | 0.9152312 | 0.91529
1034 | 0.9148014 | 0.91529
1035 | 0.9139485 | 0.91529
1036 | 0.9126783 | 0.9153
1037 | 0.9109983 | 0.9153
1038 | 0.9089178 | 0.9153
1039 | 0.9064473 | 0.91531
1040 | 0.9035987 | 0.91531
1041 | 0.9003848 | 0.91531
1042 | 0.8968205 | 0.91531
1043 | 0.8929207 | 0.91532
1044 | 0.8887014 | 0.91532
1045 | 0.8841797 | 0.91532
1046 | 0.8793728 | 0.91533
1047 | 0.8742987 | 0.91533
1048 | 0.8689751 | 0.91533
1049 | 0.8634216 | 0.91533
1050 | 0.8576558 | 0.91534
1051 | 0.8516965 | 0.91534
1052 | 0.8455618 | 0.91534
1053 | 0.8392704 | 0.91535
1054 | 0.8328404 | 0.91535
1055 | 0.8262886 | 0.91535
1056 | 0.8196329 | 0.91535
1057 | 0.812889 | 0.91536
1058 | 0.8060732 | 0.91536
1059 | 0.7992016 | 0.91536
1060 | 0.7922876 | 0.91536
1061 | 0.7853467 | 0.91537
1062 | 0.7783927 | 0.91537
1063 | 0.7714367 | 0.91537
1064 | 0.7644916 | 0.91538
1065 | 0.7575688 | 0.91538
1066 | 0.7506798 | 0.91538
1067 | 0.7438332 | 0.91538
1068 | 0.7370389 | 0.91539
1069 | 0.7303058 | 0.91539
1070 | 0.723641 | 0.91539
1071 | 0.7170537 | 0.91539
1072 | 0.7105489 | 0.9154
1073 | 0.7041331 | 0.9154
1074 | 0.6978133 | 0.9154
1075 | 0.6915926 | 0.9154
1076 | 0.6854779 | 0.91541
1077 | 0.679471 | 0.91541
1078 | 0.6735773 | 0.91541
1079 | 0.6678001 | 0.91542
1080 | 0.6621408 | 0.91542
1081 | 0.6566035 | 0.91542
1082 | 0.6511902 | 0.91542
1083 | 0.6459017 | 0.91543
1084 | 0.6407403 | 0.91543
1085 | 0.6357077 | 0.91543
1086 | 0.6308045 | 0.91543
1087 | 0.6260309 | 0.91544
1088 | 0.6213888 | 0.91544
1089 | 0.6168774 | 0.91544
1090 | 0.6124975 | 0.91544
1091 | 0.6082497 | 0.91545
1092 | 0.6041325 | 0.91545
1093 | 0.6001471 | 0.91545
1094 | 0.5962923 | 0.91545
1095 | 0.5925681 | 0.91546
1096 | 0.588974 | 0.91546
1097 | 0.585509 | 0.91546
1098 | 0.5821725 | 0.91546
1099 | 0.5789641 | 0.91547
1100 | 0.575883 | 0.91547

## Indice de refracción
l (nm) | T_m | T_M | s | M,N | n | l (nm) | T_m | T_M | n_1
537 | 0.2644168 | 0.299914 | 1.553938 | 3.098503 | 2.403991 | 537 | 0.2644168 | 0.299914 | 0.6644162
562 | 0.365507 | 0.547865 | 1.550845 | 4.527141 | 2.963167 | 562 | 0.365507 | 0.547865 | 0.977744
577 | 0.4115085 | 0.664137 | 1.549277 | 4.56434 | 2.976189 | 577 | 0.4115085 | 0.664137 | 1.088771
600 | 0.457364 | 0.7961939 | 1.54717 | 4.576049 | 2.980371 | 600 | 0.457364 | 0.7961939 | 1.203294
622 | 0.4836032 | 0.860283 | 1.545434 | 4.492665 | 2.951467 | 622 | 0.4836032 | 0.860283 | 1.253703
649 | 0.5018835 | 0.8942511 | 1.543614 | 4.390352 | 2.915544 | 649 | 0.5018835 | 0.8942511 | 1.278431
677 | 0.510171 | 0.9110405 | 1.541959 | 4.348639 | 2.900814 | 677 | 0.510171 | 0.9110405 | 1.290674
709 | 0.516833 | 0.9132767 | 1.540426 | 4.274072 | 2.874178 | 709 | 0.516833 | 0.9132767 | 1.29083
746 | 0.5206255 | 0.9154085 | 1.538893 | 4.233604 | 2.859653 | 746 | 0.5206255 | 0.9154085 | 1.291646
788 | 0.5249605 | 0.914124 | 1.537483 | 4.175606 | 2.838636 | 788 | 0.5249605 | 0.914124 | 1.289373
836 | 0.528728 | 0.914432 | 1.536113 | 4.130711 | 2.822265 | 836 | 0.528728 | 0.914432 | 1.288608
891 | 0.532413 | 0.9146855 | 1.534868 | 4.087794 | 2.806509 | 891 | 0.532413 | 0.9146855 | 1.287808
955 | 0.5354855 | 0.914969 | 1.533746 | 4.052244 | 2.793388 | 955 | 0.5354855 | 0.914969 | 1.287196
l (nm) | n
537 | 2.403991
562 | 2.963167
577 | 2.976189
600 | 2.980371
622 | 2.951467
649 | 2.915544
677 | 2.900814
709 | 2.874178
746 | 2.859653
788 | 2.838636
836 | 2.822265
891 | 2.806509
955 | 2.793388
1/lambda^2 | n
2.777778e-06 | 2.951467
2.584754e-06 | 2.951467
2.374163e-06 | 2.915544
2.181839e-06 | 2.900814
1.989333e-06 | 2.874178
1.796894e-06 | 2.859653
1.610451e-06 | 2.838636
1.430828e-06 | 2.822265
1.259635e-06 | 2.806509
1.096461e-06 | 2.793388

## Grosor película, Orden Interfer
l (nm) | T_m | T_M | s | M,N | n_1 | d1 | m | m | d2 | n2 | l (nm) | T_m | T_M | n_1 | d1 (nm) | m | d_2 (nm) | n_2
600 | 0.457364 | 0.7961939 | 1.54717 | 4.576049 | 2.980371 | 1052.803 | 10.92935 | 11 | 1107.245 | 2.973657 | 600 | 0.457364 | 0.7961939 | 2.980371 | 1052.803 | 11 | 1107.245 | 2.973657
622 | 0.4836032 | 0.860283 | 1.545434 | 4.492665 | 2.951467 | 1086.207 | 10.44054 | 10+1/2 | 1106.399 | 2.942569 | 622 | 0.4836032 | 0.860283 | 2.951467 | 1086.207 | 10+1/2 | 1106.399 | 2.942569
649 | 0.5018835 | 0.8942511 | 1.543614 | 4.390352 | 2.915544 | 1140.211 | 9.884395 | 10 | 1113 | 2.924097 | 649 | 0.5018835 | 0.8942511 | 2.915544 | 1140.211 | 10 | 1113 | 2.924097
677 | 0.510171 | 0.9110405 | 1.541959 | 4.348639 | 2.900814 | 1107.44 | 9.427715 | 9+1/2 | 1108.568 | 2.897739 | 677 | 0.510171 | 0.9110405 | 2.900814 | 1107.44 | 9+1/2 | 1108.568 | 2.897739
709 | 0.516833 | 0.9132767 | 1.540426 | 4.274072 | 2.874178 | 1107.375 | 8.919544 | 9 | 1110.057 | 2.874986 | 709 | 0.516833 | 0.9132767 | 2.874178 | 1107.375 | 9 | 1110.057 | 2.874986
746 | 0.5206255 | 0.9154085 | 1.538893 | 4.233604 | 2.859653 | 1093.135 | 8.434313 | 8+1/2 | 1108.701 | 2.856964 | 746 | 0.5206255 | 0.9154085 | 2.859653 | 1093.135 | 8+1/2 | 1108.701 | 2.856964
788 | 0.5249605 | 0.914124 | 1.537483 | 4.175606 | 2.838636 | 1105.003 | 7.926084 | 8 | 1110.393 | 2.840293 | 788 | 0.5249605 | 0.914124 | 2.838636 | 1105.003 | 8 | 1110.393 | 2.840293
836 | 0.528728 | 0.914432 | 1.536113 | 4.130711 | 2.822265 | 1108.891 | 7.427911 | 7+1/2 | 1110.81 | 2.824975 | 836 | 0.528728 | 0.914432 | 2.822265 | 1108.891 | 7+1/2 | 1110.81 | 2.824975
891 | 0.532413 | 0.9146855 | 1.534868 | 4.087794 | 2.806509 |  | 6.930491 | 7 | 1111.167 | 2.810106 | 891 | 0.532413 | 0.9146855 | 2.806509 |  | 7 | 1111.167 | 2.810106
955 | 0.5354855 | 0.914969 | 1.533746 | 4.052244 | 2.793388 |  | 6.435809 | 6+1/2 | 1111.106 | 2.796815 | 955 | 0.5354855 | 0.914969 | 2.793388 |  | 6+1/2 | 1111.106 | 2.796815
[6 empty] | 1100.133 |  |  | 1109.744
[6 empty] | 24.77181 |  |  | 2.001177
Corrección del índice de refracción
1/lambda^2 | n2
2.777778e-06 | 2.973657
2.584754e-06 | 2.942569
2.374163e-06 | 2.924097
2.181839e-06 | 2.897739
1.989333e-06 | 2.874986
1.796894e-06 | 2.856964
1.610451e-06 | 2.840293
1.430828e-06 | 2.824975
1.259635e-06 | 2.810106
1.096461e-06 | 2.796815

## Absorbancia x y extincion alfa
l (nm) | T_m | T_M | s | n(lambda) | EM | Em | xM | xm | alphaM | alpham
600 | 0.457364 | 0.7961939 | 1.54717 | 2.964075 | 186.3467 | 187.9966 | 0.9049873 | 0.8968766 | 8.996158e-05 | 9.81398e-05
622 | 0.4836032 | 0.860283 | 1.545434 | 2.944092 | 172.7144 | 173.4443 | 0.9579793 | 0.9538551 | 3.868374e-05 | 4.260011e-05
649 | 0.5018835 | 0.8942511 | 1.543614 | 2.92229 | 164.3504 | 163.6998 | 0.9851997 | 0.9892078 | 1.343639e-05 | 9.784387e-06
677 | 0.510171 | 0.9110405 | 1.541959 | 2.902379 | 158.9456 | 158.7977 | 0.998392 | 0.9993436 | 1.450174e-06 | 5.921136e-07
709 | 0.516833 | 0.9132767 | 1.540426 | 2.88245 | 155.4924 | 154.7285 | 0.9998924 | 1.00494 | 9.69607e-08 | -4.443622e-06
746 | 0.5206255 | 0.9154085 | 1.538893 | 2.862527 | 152.1119 | 151.8519 | 1.001319 | 1.00307 | -1.187623e-06 | -2.764259e-06
788 | 0.5249605 | 0.914124 | 1.537483 | 2.843225 | 149.2927 | 148.8864 | 1.000003 | 1.002789 | -2.940587e-09 | -2.510982e-06
836 | 0.528728 | 0.914432 | 1.536113 | 2.824629 | 146.4338 | 146.2286 | 0.9999853 | 1.001416 | 1.324327e-08 | -1.275894e-06
891 | 0.532413 | 0.9146855 | 1.534868 | 2.806906 | 143.7562 | 143.715 | 0.9999471 | 1.00024 | 4.763883e-08 | -2.159816e-07
955 | 0.5354855 | 0.914969 | 1.533746 | 2.790013 | 141.238 | 141.5142 | 0.9999581 | 0.9979714 | 3.779298e-08 | 1.831043e-06
l (nm) | alphaM | alpham
600 | 8.996158e-05 | 9.81398e-05
622 | 3.868374e-05 | 4.260011e-05
649 | 1.343639e-05 | 9.784387e-06
677 | 1.450174e-06 | 5.921136e-07
709 | 9.69607e-08 | -4.443622e-06
746 | -1.187623e-06 | -2.764259e-06
788 | -2.940587e-09 | -2.510982e-06
836 | 1.324327e-08 | -1.275894e-06
891 | 4.763883e-08 | -2.159816e-07
955 | 3.779298e-08 | 1.831043e-06
l (nm) | xM | xm
600 | 0.9049873 | 0.8968766
622 | 0.9579793 | 0.9538551
649 | 0.9851997 | 0.9892078
677 | 0.998392 | 0.9993436
709 | 0.9998924 | 1.00494
746 | 1.001319 | 1.00307
788 | 1.000003 | 1.002789
836 | 0.9999853 | 1.001416
891 | 0.9999471 | 1.00024
955 | 0.9999581 | 0.9979714

## Metodo Ti
l (nm) | T_m | T_M | s | n(lambda) | Ti | F | x | alpha
600 | 0.457364 | 0.7961939 | 1.54717 | 2.964075 | 0.580987 | 187.1717 | 0.9009135 | 9.409021e-05
622 | 0.4836032 | 0.860283 | 1.545434 | 2.944092 | 0.619153 | 173.0794 | 0.9559127 | 4.065705e-05
649 | 0.5018835 | 0.8942511 | 1.543614 | 2.92229 | 0.6429321 | 164.0251 | 0.9871996 | 1.16168e-05
677 | 0.510171 | 0.9110405 | 1.541959 | 2.902379 | 0.6540708 | 158.8716 | 0.9988675 | 1.021735e-06
709 | 0.516833 | 0.9132767 | 1.540426 | 2.88245 | 0.6601053 | 155.1105 | 1.00241 | -2.170376e-06
746 | 0.5206255 | 0.9154085 | 1.538893 | 2.862527 | 0.6637517 | 151.9819 | 1.002194 | -1.975988e-06
788 | 0.5249605 | 0.914124 | 1.537483 | 2.843225 | 0.6669226 | 149.0896 | 1.001394 | -1.256072e-06
836 | 0.528728 | 0.914432 | 1.536113 | 2.824629 | 0.6700377 | 146.3312 | 1.0007 | -6.310861e-07
891 | 0.532413 | 0.9146855 | 1.534868 | 2.806906 | 0.6730578 | 143.7356 | 1.000093 | -8.414556e-08
955 | 0.5354855 | 0.914969 | 1.533746 | 2.790013 | 0.675585 | 141.3761 | 0.9989638 | 9.348843e-07

## Metodo T_alpha
l (nm) | T_m | T_M | s | n(lambda) | T_alpha | G | x | alpha
600 | 0.457364 | 0.7961939 | 1.54717 | 2.964075 | 0.6034488 | 68458.68 | 0.9020026 | 9.300075e-05
622 | 0.4836032 | 0.860283 | 1.545434 | 2.944092 | 0.6450082 | 58506.46 | 0.9564891 | 4.011355e-05
649 | 0.5018835 | 0.8942511 | 1.543614 | 2.92229 | 0.6699327 | 52641.82 | 0.9866349 | 1.213277e-05
677 | 0.510171 | 0.9110405 | 1.541959 | 2.902379 | 0.6817525 | 49360.05 | 0.9987333 | 1.142969e-06
709 | 0.516833 | 0.9132767 | 1.540426 | 2.88245 | 0.6870309 | 47139.14 | 1.001708 | -1.538664e-06
746 | 0.5206255 | 0.9154085 | 1.538893 | 2.862527 | 0.6903513 | 45256.03 | 1.001953 | -1.759095e-06
788 | 0.5249605 | 0.914124 | 1.537483 | 2.843225 | 0.692733 | 43600.92 | 1.001017 | -9.162289e-07
836 | 0.528728 | 0.914432 | 1.536113 | 2.824629 | 0.6953314 | 42022.46 | 1.000509 | -4.586223e-07
891 | 0.532413 | 0.9146855 | 1.534868 | 2.806906 | 0.697847 | 40565 | 1.000055 | -4.931361e-08
955 | 0.5354855 | 0.914969 | 1.533746 | 2.790013 | 0.6999662 | 39251.33 | 0.9992232 | 7.006801e-07

## Manifacier
l (nm) | T_m | T_M | s | n(lambda) | x | alpha
600 | 0.457364 | 0.7961939 | 1.54717 | 2.964075 | 0.8849237 | 0.0001102379
622 | 0.4836032 | 0.860283 | 1.545434 | 2.944092 | 0.9313052 | 6.417334e-05
649 | 0.5018835 | 0.8942511 | 1.543614 | 2.92229 | 0.9478621 | 4.828333e-05
677 | 0.510171 | 0.9110405 | 1.541959 | 2.902379 | 0.9646912 | 3.241405e-05
709 | 0.516833 | 0.9132767 | 1.540426 | 2.88245 | 0.9609572 | 3.591114e-05
746 | 0.5206255 | 0.9154085 | 1.538893 | 2.862527 | 0.9665092 | 3.07164e-05
788 | 0.5249605 | 0.914124 | 1.537483 | 2.843225 | 0.9638002 | 3.324735e-05
836 | 0.528728 | 0.914432 | 1.536113 | 2.824629 | 0.9655323 | 3.162823e-05
891 | 0.532413 | 0.9146855 | 1.534868 | 2.806906 | 0.9670111 | 3.024826e-05
955 | 0.5354855 | 0.914969 | 1.533746 | 2.790013 | 0.9701818 | 2.729652e-05

## x values
l (nm) | xM | xm | x_ti | x_talpha |  | l (nm) | x_promedio
600 | 0.9049873 | 0.8968766 | 0.9009135 | 0.9020026 | 0.901195 | 600 | 0.901195
622 | 0.9579793 | 0.9538551 | 0.9559127 | 0.9564891 | 0.9560591 | 622 | 0.9560591
649 | 0.9851997 | 0.9892078 | 0.9871996 | 0.9866349 | 0.9870605 | 649 | 0.9870605
677 | 0.998392 | 0.9993436 | 0.9988675 | 0.9987333 | 0.9988341 | 677 | 0.9988341
709 | 0.9998924 | 1.00494 | 1.00241 | 1.001708 | 1.002238 | 709 | 1.002238
746 | 1.001319 | 1.00307 | 1.002194 | 1.001953 | 1.002134 | 746 | 1.002134
788 | 1.000003 | 1.002789 | 1.001394 | 1.001017 | 1.001301 | 788 | 1.001301
836 | 0.9999853 | 1.001416 | 1.0007 | 1.000509 | 1.000653 | 836 | 1.000653
891 | 0.9999471 | 1.00024 | 1.000093 | 1.000055 | 1.000084 | 891 | 1.000084
955 | 0.9999581 | 0.9979714 | 0.9989638 | 0.9992232 | 0.9990291 | 955 | 0.9990291

## alpha values
l (nm) | alphaM | alpham | alpha_ti | alpha_alph | alpha average
600 | 8.996158e-05 | 9.81398e-05 | 9.409021e-05 | 9.300075e-05 | 9.379809e-05 | 3.380847e-06 | -4.045943 | 600 | 2.777778e-06 | -4.045943
622 | 3.868374e-05 | 4.260011e-05 | 4.065705e-05 | 4.011355e-05 | 4.051361e-05 | 1.620959e-06 | -4.412472 | 622 | 2.584754e-06 | -4.412472
649 | 1.343639e-05 | 9.784387e-06 | 1.16168e-05 | 1.213277e-05 | 1.174259e-05 | 1.51345e-06 | -4.871717 | 649 | 2.374163e-06 | -4.871717
677 | 1.450174e-06 | 5.921136e-07 | 1.021735e-06 | 1.142969e-06 | 1.051748e-06 | 3.555413e-07 | -5.83858 | 677 | 2.181839e-06 | -5.83858
709 | 9.69607e-08 | -4.443622e-06 | -2.170376e-06 | -1.538664e-06 | -2.013925e-06 | 1.880569e-06 | -7.013404 | 709 | 1.989333e-06 | -7.013404
746 | -1.187623e-06 | -2.764259e-06 | -1.975988e-06 | -1.759095e-06 | -1.921741e-06 | 6.52728e-07 | #NUM!
788 | -2.940587e-09 | -2.510982e-06 | -1.256072e-06 | -9.162289e-07 | -1.171556e-06 | 1.037956e-06 | #NUM!
836 | 1.324327e-08 | -1.275894e-06 | -6.310861e-07 | -4.586223e-07 | -5.880898e-07 | 5.333188e-07 | -7.878005
891 | 4.763883e-08 | -2.159816e-07 | -8.414556e-08 | -4.931361e-08 | -7.545048e-08 | 1.09024e-07 | -7.322039
955 | 3.779298e-08 | 1.831043e-06 | 9.348843e-07 | 7.006801e-07 | 8.761e-07 | 7.41373e-07 | -7.422589

## k
l (nm) | alphaM | k
600 | 8.996158e-05 | 0.004295349
622 | 3.868374e-05 | 0.001914736
649 | 1.343639e-05 | 0.000693933
677 | 1.450174e-06 | 7.812659e-05
709 | 9.69607e-08 | 5.470564e-06
746 | -1.187623e-06 | -7.0503e-05
788 | -2.940587e-09 | -1.843955e-07
836 | 1.324327e-08 | 8.810322e-07
891 | 4.763883e-08 | 3.377761e-06
955 | 3.779298e-08 | 2.872134e-06

## Tauc
l (nm) | alphaM | hc/lambda (SI) | n=1/2 | n=1/3 | n=2 | n=2/3
600 | 8.996158e-05 | 3.199667e-19 | 16767803.3 | 65511.49 | 7.9051e+28 | 4291754714.9
622 | 3.868374e-05 | 3.086495e-19 | 11195188.9 | 50044.26 | 1.5708e+28 | 2504428088.0
649 | 1.343639e-05 | 2.958089e-19 | 6739624.9 | 35679.92 | 2.0632e+27 | 1273056359.7
677 | 1.450174e-06 | 2.835746e-19 | 2261394.7 | 17228.64 | 2.6152e+25 | 296825918.6
709 | 9.69607e-08 | 2.707757e-19 | 598401.9 | 7101.15 | 1.2822e+23 | 50426325.3
746 | -1.187623e-06 | 2.573458e-19
788 | -2.940587e-09 | 2.436294e-19
836 | 1.324327e-08 | 2.296411e-19 | 240144.6 | 3863.509 | 3.3258e+21 | 14926699.0
891 | 4.763883e-08 | 2.154658e-19 | 470209.5 | 6046.828 | 4.8884e+22 | 36564127.1
955 | 3.779298e-08 | 2.010262e-19 | 433590 | 5728.657 | 3.5344e+22 | 32817514.0
h | 6.62e-34
c | 290000000
J-eV | 1.602e+19
|  |  | A | 4e+26 |  |  | A | 1e+24 |  | A | 6e+48 |  | A | 1e+29
|  |  | B | 100000000 |  |  | B | 351769 |  | B | 2e+30 |  | B | 30000000000
|  |  | Eg (eV) | 4.005 |  |  | Eg (eV) | 5.63533938 |  | Eg (eV) | 5.34 |  | Eg (eV) | 4.806
[7 empty] | Exponents |  |  | Energy Values (eV)
[7 empty] | Transitions | Allowed | Banned | Transitions | Allowed | Banned
[7 empty] | Direct | 2 | 0.6666667 | Direct | 5.34 | 4.806
[7 empty] | Indirect | 0.5 | 0.3333333 | Indirect | 4.005 | 5.635

## Hoja1
l (nm) | T (l) | Ts (l) | Tm | TM
300 | 0 | 0.40244 |  |  | Mínimos
301 | 0 | 0.42705 |  |  | l (nm) | T (l) | TM | Tm | n | d |  | l (nm) | T (l) | n_i | n(lambda) | M,N | m | lambda medio | 1/l^2 | n | nl |  | Max
302 | 0 | 0.453 |  |  | 537 | 0.2644168 |  |  |  |  | M | 534 | 0.2656475 |  | 3.260224 |  |  | 549.5 |  | 3.899273 | 3.218981 |  | lambda | n | d | -0.01696299
303 | 0 | 0.48035 |  |  | 577 | 0.4115085 |  |  |  |  | m | 537 | 0.2644168 | 3.899273 | 3.251962 | 7.67955 | [5 empty] | M | 600 | 3.106061
304 | 0 | 0.50917 |  |  | 622 | 0.4836032 |  |  |  |  | M | 562 | 0.547865 |  | 3.188176 | -0.1789986 |  | 588.5 | 2.887401e-06 | 3.213982 | 3.129241 |  |  |  | -0.02306383
305 | 0 | 0.53189 |  |  | 677 | 0.510171 |  |  |  |  | m | 577 | 0.4115085 | 3.213982 | 3.15382 | 5.278742 | [6 empty] | 649 | 3.020717
306 | 0 | 0.55532 |  |  | 746 | 0.5206255 |  |  |  |  | M | 600 | 0.7961939 |  | 3.106061 | -0.8141336 |  | 635.5 | 2.476104e-06 | 2.985918 | 3.042272 |  |  |  | -0.01896772
307 | 0 | 0.57963 |  |  | 836 | 0.528728 |  |  |  |  | m | 622 | 0.4836032 | 2.985918 | 3.065246 | 4.589819 | [6 empty] | 709 | 2.939345
308 | 0 | 0.60485 |  |  | 955 | 0.5354855 |  |  |  |  | M | 649 | 0.8942511 |  | 3.020717 | -0.9062883 |  | 693 | 2.082253e-06 | 2.895006 | 2.958992 |  |  |  | -0.01453977
309 | 0 | 0.62701 | [8 empty] | m | 677 | 0.510171 | 2.895006 | 2.98005 | 4.330915 | [6 empty] | 788 | 2.85923
310 | 0 | 0.64498 |  |  | Máximos | [5 empty] | M | 709 | 0.9132767 |  | 2.939345 | -0.8570013 |  | 767 | 1.699845e-06 | 2.852606 | 2.878132 |  |  |  | -0.01128062
311 | 0 | 0.66334 |  |  | l (nm) | T (l) | TM | Tm | n | d | m | 746 | 0.5206255 | 2.852606 | 2.898653 | 4.213271 | [6 empty] | 891 | 2.78505 |  |  | -0.01596119
312 | 0 | 0.68212 |  |  | 534 | 0.2656475 |  |  |  |  | M | 788 | 0.914124 |  | 2.85923 | -0.7698089 |  | 863.5 | 1.341144e-06 | 2.820321 | 2.802285
313 | 0 | 0.70131 |  |  | 562 | 0.547865 |  |  |  |  | m | 836 | 0.528728 | 2.820321 | 2.821249 | 4.125025
314 | 0 | 0.71433 |  |  | 600 | 0.7961939 |  |  |  |  | M | 891 | 0.9146855 |  | 2.78505 | -0.6986437 |  | 955 | 1.096461e-06 | 2.793577 | 2.750547 |  | min
315 | 0 | 0.72705 |  |  | 649 | 0.8942511 |  |  |  |  | m | 955 | 0.5354855 | 2.793577 | 2.750547 | 4.052802 | [6 empty] | lambda | n
316 | 0 | 0.73991 |  |  | 709 | 0.9132767 |  |  |  |  | M | 1033 | 0.9152312 | 1.532869 | 2.716856
317 | 0 | 0.75293 |  |  | 788 | 0.914124 | [16 empty] | 622 | 3.065246
318 | 0 | 0.76416 |  |  | 891 | 0.9146855 | [18 empty] | -0.02061232
319 | 0 | 0.77271 |  |  | 1033 | 0.9152312 | [16 empty] | 677 | 2.98005
320 | 0 | 0.78131 | [22 empty] | -0.01656534
321 | 0 | 0.78995 |  |  | Parámetros del sustrato | [17 empty] | 746 | 2.898653 |  | -0.0149594
322 | 0 | 0.79863 |  |  | Ts | 0.915 | [18 empty] | -0.01283308
323 | 0 | 0.80473 |  |  | s | 1.534 | [16 empty] | 836 | 2.821249
324 | 0 | 0.81051 |  |  | R | 0.044 | [18 empty] | -0.009826851
325 | 0 | 0.81629 | [20 empty] | 955 | 2.750547
326 | 0 | 0.82209
327 | 0 | 0.82722
328 | 0 | 0.83119
329 | 0 | 0.83516
330 | 0 | 0.83912
331 | 0 | 0.84308
332 | 0 | 0.84607
333 | 0 | 0.84887
334 | 0 | 0.85167
335 | 0 | 0.85446
336 | 0 | 0.857
337 | 0 | 0.85904
338 | 0 | 0.86107
339 | 0 | 0.8631
340 | 0 | 0.86512
341 | 0 | 0.86674
342 | 0 | 0.86827
343 | 0 | 0.86978
344 | 0 | 0.87129
345 | 0 | 0.87271
346 | 0 | 0.87388
347 | 0 | 0.87504
348 | 0 | 0.87621
349 | 0 | 0.87736
350 | 0 | 0.87834
351 | 0 | 0.87926
352 | 0 | 0.88018
353 | 0 | 0.88109
354 | 0 | 0.88196
355 | 0 | 0.8827
356 | 0 | 0.88344
357 | 0 | 0.88417
358 | 0 | 0.8849
359 | 0 | 0.88555
360 | 0 | 0.88615
361 | 0 | 0.88676
362 | 0 | 0.88736
363 | 0 | 0.88794
364 | 0 | 0.88845
365 | 0 | 0.88895
366 | 0 | 0.88946
367 | 0 | 0.88996
368 | 0 | 0.89041
369 | 0 | 0.89084
370 | 0 | 0.89126
371 | 0 | 0.89169
372 | 0 | 0.89211
373 | 1e-12 | 0.89247
374 | 2e-12 | 0.89284
375 | 3e-12 | 0.89321
376 | 4e-12 | 0.89357
377 | 5e-12 | 0.89391
378 | 8e-12 | 0.89423
379 | 1.1e-11 | 0.89455
380 | 1.5e-11 | 0.89486
381 | 2.1e-11 | 0.89518
382 | 2.9e-11 | 0.89546
383 | 4.1e-11 | 0.89574
384 | 5.6e-11 | 0.89602
385 | 7.8e-11 | 0.8963
386 | 1.08e-10 | 0.89656
387 | 1.49e-10 | 0.89681
388 | 2.05e-10 | 0.89705
389 | 2.82e-10 | 0.8973
390 | 3.87e-10 | 0.89754
391 | 5.26e-10 | 0.89777
392 | 7.12e-10 | 0.89799
393 | 9.65e-10 | 0.89821
394 | 1.301e-09 | 0.89843
395 | 1.758e-09 | 0.89864
396 | 2.363e-09 | 0.89884
397 | 3.172e-09 | 0.89904
398 | 4.267e-09 | 0.89924
399 | 5.711e-09 | 0.89943
400 | 7.66e-09 | 0.89962
401 | 1.0116e-08 | 0.8998
402 | 1.3295e-08 | 0.89998
403 | 1.7511e-08 | 0.90016
404 | 2.2951e-08 | 0.90033
405 | 3.0147e-08 | 0.90049
406 | 3.9545e-08 | 0.90066
407 | 5.1622e-08 | 0.90082
408 | 6.7536e-08 | 0.90098
409 | 8.7933e-08 | 0.90113
410 | 1.14738e-07 | 0.90129
411 | 1.46995e-07 | 0.90144
412 | 1.88101e-07 | 0.90158
413 | 2.41236e-07 | 0.90173
414 | 3.07944e-07 | 0.90187
415 | 3.92643e-07 | 0.90201
416 | 5.00057e-07 | 0.90214
417 | 6.36125e-07 | 0.90228
418 | 8.10991e-07 | 0.90241
419 | 1.029263e-06 | 0.90254
420 | 1.304838e-06 | 0.90267
421 | 1.625009e-06 | 0.90279
422 | 2.021676e-06 | 0.90292
423 | 2.512459e-06 | 0.90303
424 | 3.119289e-06 | 0.90315
425 | 3.868743e-06 | 0.90327
426 | 4.809392e-06 | 0.90339
427 | 5.952932e-06 | 0.9035
428 | 7.360717e-06 | 0.90361
429 | 9.092794e-06 | 0.90372
430 | 1.1221257e-05 | 0.90383
431 | 1.3611215e-05 | 0.90393
432 | 1.6495011e-05 | 0.90404
433 | 1.9972485e-05 | 0.90414
434 | 2.4161642e-05 | 0.90424
435 | 2.9203648e-05 | 0.90434
436 | 3.5268502e-05 | 0.90444
437 | 4.2554224e-05 | 0.90454
438 | 5.1301406e-05 | 0.90463
439 | 6.17935e-05 | 0.90473
440 | 7.4368196e-05 | 0.90482
441 | 8.7730303e-05 | 0.90491
442 | 0.000103746774 | 0.905
443 | 0.000122208046 | 0.90509
444 | 0.00014430203 | 0.90518
445 | 0.000169726947 | 0.90526
446 | 0.000200118913 | 0.90535
447 | 0.000235784988 | 0.90543
448 | 0.000276742561 | 0.90552
449 | 0.000324578927 | 0.9056
450 | 0.00038162194 | 0.90568
451 | 0.000440054864 | 0.90576
452 | 0.000507108751 | 0.90584
453 | 0.000585855742 | 0.90592
454 | 0.000674273237 | 0.90599
455 | 0.000775562366 | 0.90607
456 | 0.000891483738 | 0.90614
457 | 0.001024039346 | 0.90622
458 | 0.001179169631 | 0.90629
459 | 0.001352672116 | 0.90636
460 | 0.001550691202 | 0.90643
461 | 0.001749558141 | 0.9065
462 | 0.001972813858 | 0.90657
463 | 0.002223363845 | 0.90664
464 | 0.002504503122 | 0.90671
465 | 0.002819896443 | 0.90678
466 | 0.003173859324 | 0.90684
467 | 0.003570844419 | 0.90691
468 | 0.004016241524 | 0.90697
469 | 0.004515951965 | 0.90704
470 | 0.005076501984 | 0.9071
471 | 0.005620391108 | 0.90716
472 | 0.006220924202 | 0.90723
473 | 0.006883568596 | 0.90729
474 | 0.007613702677 | 0.90735
475 | 0.008442170918 | 0.90741
476 | 0.009327359498 | 0.90747
477 | 0.01029796 | 0.90752
478 | 0.01136012 | 0.90758
479 | 0.01252001 | 0.90764
480 | 0.01378456 | 0.9077
481 | 0.01493933 | 0.90775
482 | 0.01622428 | 0.90781
483 | 0.0175541 | 0.90786
484 | 0.01903624 | 0.90792
485 | 0.02057428 | 0.90797
486 | 0.02229618 | 0.90802
487 | 0.0241626 | 0.90807
488 | 0.02611793 | 0.90813
489 | 0.02832751 | 0.90818
490 | 0.03065977 | 0.90823
491 | 0.03284008801 | 0.90828
492 | 0.03530861 | 0.90833
493 | 0.03789451 | 0.90838
494 | 0.04082158 | 0.90843
495 | 0.04387371 | 0.90848
496 | 0.04717485 | 0.90852
497 | 0.05086864531 | 0.90857
498 | 0.05466626 | 0.90862
499 | 0.05885474 | 0.90866
500 | 0.06308806 | 0.90871
501 | 0.06689737 | 0.90875
502 | 0.07056244 | 0.9088
503 | 0.07445096 | 0.90885
504 | 0.07834172 | 0.90889
505 | 0.0822189 | 0.90893
506 | 0.08583008 | 0.90898
507 | 0.08968653 | 0.90902
508 | 0.09358122 | 0.90906
509 | 0.09730307 | 0.9091
510 | 0.1014433 | 0.90915
511 | 0.104725 | 0.90919
512 | 0.1085641 | 0.90923
513 | 0.1124891 | 0.90927
514 | 0.1171667 | 0.90931
515 | 0.1220956 | 0.90935
516 | 0.1276559 | 0.90939
517 | 0.1342773 | 0.90943
518 | 0.1413671 | 0.90947
519 | 0.1497125 | 0.90951
520 | 0.1586025 | 0.90954
521 | 0.1674667 | 0.90958
522 | 0.1765939 | 0.90962
523 | 0.186829 | 0.90966
524 | 0.1975648 | 0.90969
525 | 0.2079766 | 0.90973
526 | 0.2189604491 | 0.90977
527 | 0.2296301 | 0.9098
528 | 0.2396458 | 0.90984
529 | 0.2479424 | 0.90987
530 | 0.2557319 | 0.90991
531 | 0.2598785 | 0.90994
532 | 0.2627144 | 0.90998
533 | 0.2650197 | 0.91001
534 | 0.2656475 | 0.91004 |  | 0.2656475
535 | 0.2654895 | 0.91008
536 | 0.2649433 | 0.91011
537 | 0.2644168 | 0.91014 | 0.2644168
538 | 0.2646871 | 0.91018
539 | 0.2648782 | 0.91021
540 | 0.2657621 | 0.91024
541 | 0.2664954 | 0.91027
542 | 0.2689525 | 0.9103
543 | 0.2721281 | 0.91034
544 | 0.2767269 | 0.91037
545 | 0.2829152 | 0.9104
546 | 0.2914105 | 0.91043
547 | 0.3010828 | 0.91046
548 | 0.3126756 | 0.91049
549 | 0.3271888 | 0.91052
550 | 0.3429833 | 0.91055
551 | 0.3598445 | 0.91058
552 | 0.377631 | 0.91061
553 | 0.3980158 | 0.91064
554 | 0.4186523 | 0.91067
555 | 0.4410453 | 0.91069
556 | 0.4639283 | 0.91072
557 | 0.4847963 | 0.91075
558 | 0.505501 | 0.91078
559 | 0.522034 | 0.91081
560 | 0.5366397 | 0.91083
561 | 0.5436177 | 0.91086
562 | 0.547865 | 0.91089 |  | 0.547865
563 | 0.5459079 | 0.91091
564 | 0.5401353 | 0.91094
565 | 0.5308795 | 0.91097
566 | 0.5205994 | 0.91099
567 | 0.5074723 | 0.91102
568 | 0.4933362 | 0.91105
569 | 0.4806442 | 0.91107
570 | 0.4670117 | 0.9111
571 | 0.4538732 | 0.91112
572 | 0.441988 | 0.91115
573 | 0.432905 | 0.91117
574 | 0.4246587 | 0.9112
575 | 0.4183129 | 0.91122
576 | 0.4138528 | 0.91125
577 | 0.4115085 | 0.91127 | 0.4115085
578 | 0.412006 | 0.91129
579 | 0.4138208 | 0.91132
580 | 0.4177977 | 0.91134
581 | 0.4238995 | 0.91136
582 | 0.4313717 | 0.91139
583 | 0.4421006 | 0.91141
584 | 0.4541592 | 0.91143
585 | 0.4695374 | 0.91146
586 | 0.4863932 | 0.91148
587 | 0.5067754 | 0.9115
588 | 0.5288393 | 0.91152
589 | 0.5542038 | 0.91155
590 | 0.5804486 | 0.91157
591 | 0.6080349 | 0.91159
592 | 0.6351541 | 0.91161
593 | 0.6643901 | 0.91163
594 | 0.6933445 | 0.91166
595 | 0.7188764 | 0.91168
596 | 0.7439694 | 0.9117
597 | 0.765472 | 0.91172
598 | 0.7822954 | 0.91174
599 | 0.7910602 | 0.91176
600 | 0.7961939 | 0.91178 |  | 0.7961939
601 | 0.792772 | 0.9118
602 | 0.7860982 | 0.91182
603 | 0.7719533 | 0.91184
604 | 0.7537313 | 0.91186
605 | 0.7345306 | 0.91188
606 | 0.7111446 | 0.9119
607 | 0.686745 | 0.91192
608 | 0.6621798 | 0.91194
609 | 0.6396673 | 0.91196
610 | 0.6165771 | 0.91198
611 | 0.5953063 | 0.912
612 | 0.5757043 | 0.91202
613 | 0.5579345 | 0.91204
614 | 0.5420911 | 0.91206
615 | 0.5269822 | 0.91207
616 | 0.5151703 | 0.91209
617 | 0.5053143 | 0.91211
618 | 0.4973891 | 0.91213
619 | 0.4913656 | 0.91215
620 | 0.4872155 | 0.91217
621 | 0.4849372 | 0.91218
622 | 0.4836032 | 0.9122 | 0.4836032
623 | 0.4848899 | 0.91222
624 | 0.4879373312 | 0.91224
625 | 0.4928612 | 0.91226
626 | 0.498623 | 0.91227
627 | 0.5070583 | 0.91229
628 | 0.517337 | 0.91231
629 | 0.528744 | 0.91232
630 | 0.5427948 | 0.91234
631 | 0.5576828 | 0.91236
632 | 0.575199 | 0.91237
633 | 0.5937038064 | 0.91239
634 | 0.614829 | 0.91241
635 | 0.6366914 | 0.91242
636 | 0.6595325 | 0.91244
637 | 0.6855943 | 0.91246
638 | 0.7105369 | 0.91247
639 | 0.7382545 | 0.91249
640 | 0.7636957 | 0.91251
641 | 0.7884954 | 0.91252
642 | 0.8142393 | 0.91254
643 | 0.8354759 | 0.91255
644 | 0.8544312 | 0.91257
645 | 0.8699953 | 0.91258
646 | 0.8841825 | 0.9126
647 | 0.8913708 | 0.91261
648 | 0.8938364 | 0.91263
649 | 0.8942511 | 0.91264 |  | 0.8942511
650 | 0.8873649 | 0.91266
651 | 0.8764353 | 0.91267
652 | 0.8618599 | 0.91269
653 | 0.8465603 | 0.9127
654 | 0.8264093 | 0.91272
655 | 0.8040755 | 0.91273
656 | 0.7810256 | 0.91275
657 | 0.7574366 | 0.91276
658 | 0.7355349 | 0.91278
659 | 0.7121673 | 0.91279
660 | 0.6895176 | 0.91281
661 | 0.6678486 | 0.91282
662 | 0.6477254 | 0.91283
663 | 0.6297695 | 0.91285
664 | 0.6122046 | 0.91286
665 | 0.5957522 | 0.91288
666 | 0.5807826 | 0.91289
667 | 0.5675286 | 0.9129
668 | 0.5564575 | 0.91292
669 | 0.5460033 | 0.91293
670 | 0.5367712 | 0.91294
671 | 0.5290558 | 0.91296
672 | 0.5226502 | 0.91297
673 | 0.5175248 | 0.91298
674 | 0.5136524 | 0.913
675 | 0.5109885 | 0.91301
676 | 0.5103897 | 0.91302
677 | 0.510171 | 0.91304 | 0.510171
678 | 0.5111362 | 0.91305
679 | 0.5132776 | 0.91306
680 | 0.5165904 | 0.91307
681 | 0.5210739 | 0.91309
682 | 0.5265826 | 0.9131
683 | 0.5333909 | 0.91311
684 | 0.5413805 | 0.91312
685 | 0.5505555 | 0.91314
686 | 0.5606741 | 0.91315
687 | 0.572202 | 0.91316
688 | 0.5849133 | 0.91317
689 | 0.5984762 | 0.91318
690 | 0.613478 | 0.9132
691 | 0.6292237 | 0.91321
692 | 0.6459805 | 0.91322
693 | 0.6640772 | 0.91323
694 | 0.6826317 | 0.91324
695 | 0.7019035 | 0.91326
696 | 0.72174 | 0.91327
697 | 0.7419561 | 0.91328
698 | 0.7627779 | 0.91329
699 | 0.7830513 | 0.9133
700 | 0.8029322 | 0.91331
701 | 0.822107 | 0.91332
702 | 0.8402374 | 0.91334
703 | 0.8566271 | 0.91335
704 | 0.8716674 | 0.91336
705 | 0.8846488 | 0.91337
706 | 0.8976678 | 0.91338
707 | 0.905722 | 0.91339
708 | 0.9108863 | 0.9134
709 | 0.9132767 | 0.91341 |  | 0.9132767
710 | 0.9127116 | 0.91342
711 | 0.9093426 | 0.91344
712 | 0.9031416 | 0.91345
713 | 0.8945606 | 0.91346
714 | 0.8834633 | 0.91347
715 | 0.8706093 | 0.91348
716 | 0.8560816 | 0.91349
717 | 0.8398246 | 0.9135
718 | 0.8228589 | 0.91351
719 | 0.8047474 | 0.91352
720 | 0.7865545 | 0.91353
721 | 0.7681507 | 0.91354
722 | 0.749759 | 0.91355
723 | 0.7311823 | 0.91356
724 | 0.7133826 | 0.91357
725 | 0.6960966 | 0.91358
726 | 0.6794323 | 0.91359
727 | 0.6634775 | 0.9136
728 | 0.6479788 | 0.91361
729 | 0.6336414 | 0.91362
730 | 0.6201608 | 0.91363
731 | 0.6075581 | 0.91364
732 | 0.5958437 | 0.91365
733 | 0.5852381 | 0.91366
734 | 0.5752825 | 0.91367
735 | 0.5662069 | 0.91368
736 | 0.5580002 | 0.91369
737 | 0.550651 | 0.9137
738 | 0.5442635 | 0.91371
739 | 0.5385641 | 0.91372
740 | 0.5336779 | 0.91372
741 | 0.5296545 | 0.91373
742 | 0.5263335 | 0.91374
743 | 0.5237852 | 0.91375
744 | 0.5220099 | 0.91376
745 | 0.5209518 | 0.91377
746 | 0.5206255 | 0.91378 | 0.5206255
747 | 0.5210359 | 0.91379
748 | 0.5221205 | 0.9138
749 | 0.523972 | 0.91381
750 | 0.5264574 | 0.91382
751 | 0.5296314 | 0.91382
752 | 0.5336173 | 0.91383
753 | 0.5381839 | 0.91384
754 | 0.5434387 | 0.91385
755 | 0.5493828 | 0.91386
756 | 0.5562068 | 0.91387
757 | 0.5635461 | 0.91388
758 | 0.5715735 | 0.91389
759 | 0.5805281 | 0.91389
760 | 0.5899388 | 0.9139
761 | 0.6000221 | 0.91391
762 | 0.6107693 | 0.91392
763 | 0.6221647 | 0.91393
764 | 0.6341887 | 0.91394
765 | 0.6471522 | 0.91394
766 | 0.6603633 | 0.91395
767 | 0.6741047 | 0.91396
768 | 0.6883271 | 0.91397
769 | 0.7029703 | 0.91398
770 | 0.7179683 | 0.91398
771 | 0.7332383 | 0.91399
772 | 0.74869 | 0.914
773 | 0.7638213 | 0.91401
774 | 0.7793146 | 0.91402
775 | 0.7946455 | 0.91402
776 | 0.809679 | 0.91403
777 | 0.8242689 | 0.91404
778 | 0.8379148 | 0.91405
779 | 0.8511799 | 0.91406
780 | 0.8635421 | 0.91406
781 | 0.8748475 | 0.91407
782 | 0.8847129 | 0.91408
783 | 0.8935176 | 0.91409
784 | 0.9007037 | 0.91409
785 | 0.9065455 | 0.9141
786 | 0.9107605 | 0.91411
787 | 0.9132521 | 0.91412
788 | 0.914124 | 0.91412 |  | 0.914124
789 | 0.9133333 | 0.91413
790 | 0.9108658 | 0.91414
791 | 0.906898 | 0.91415
792 | 0.9013 | 0.91415
793 | 0.8944477 | 0.91416
794 | 0.8860991 | 0.91417
795 | 0.8767989 | 0.91418
796 | 0.8664799 | 0.91418
797 | 0.854978 | 0.91419
798 | 0.8430083 | 0.9142
799 | 0.8300996 | 0.9142
800 | 0.817031 | 0.91421
801 | 0.8036122 | 0.91422
802 | 0.789609 | 0.91422
803 | 0.7758318 | 0.91423
804 | 0.7620333 | 0.91424
805 | 0.7483021 | 0.91425
806 | 0.7343758 | 0.91425
807 | 0.7210143 | 0.91426
808 | 0.7079335 | 0.91427
809 | 0.6948646 | 0.91427
810 | 0.6824974 | 0.91428
811 | 0.6705407 | 0.91429
812 | 0.6590227 | 0.91429
813 | 0.647966 | 0.9143
814 | 0.6373892 | 0.91431
815 | 0.6270605 | 0.91431
816 | 0.6174912 | 0.91432
817 | 0.6084289 | 0.91433
818 | 0.5998757 | 0.91433
819 | 0.591834 | 0.91434
820 | 0.584301 | 0.91435
821 | 0.5772734 | 0.91435
822 | 0.5707484 | 0.91436
823 | 0.5647197 | 0.91437
824 | 0.5591822 | 0.91437
825 | 0.554238 | 0.91438
826 | 0.5496506 | 0.91438
827 | 0.5455357 | 0.91439
828 | 0.5418862 | 0.9144
829 | 0.5386961 | 0.9144
830 | 0.5359587 | 0.91441
831 | 0.5336689 | 0.91442
832 | 0.5318211 | 0.91442
833 | 0.53042 | 0.91443
834 | 0.5294293 | 0.91443
835 | 0.5288668 | 0.91444
836 | 0.5287285 | 0.91445 | 0.5287285
837 | 0.5290112 | 0.91445
838 | 0.5296643 | 0.91446
839 | 0.5307693 | 0.91446
840 | 0.5322883 | 0.91447
841 | 0.5342192 | 0.91448
842 | 0.5364676 | 0.91448
843 | 0.5392073 | 0.91449
844 | 0.5423565 | 0.91449
845 | 0.5457861 | 0.9145
846 | 0.5497395 | 0.91451
847 | 0.5541 | 0.91451
848 | 0.558867 | 0.91452
849 | 0.5638679 | 0.91452
850 | 0.5694347 | 0.91453
851 | 0.575211 | 0.91453
852 | 0.5815727 | 0.91454
853 | 0.5881165 | 0.91455
854 | 0.595263 | 0.91455
855 | 0.602563 | 0.91456
856 | 0.6104776 | 0.91456
857 | 0.6185135 | 0.91457
858 | 0.627171 | 0.91457
859 | 0.6361915 | 0.91458
860 | 0.6452737 | 0.91458
861 | 0.6546748 | 0.91459
862 | 0.6646879 | 0.9146
863 | 0.6750037 | 0.9146
864 | 0.6852773 | 0.91461
865 | 0.6957948 | 0.91461
866 | 0.7068651 | 0.91462
867 | 0.7181327 | 0.91462
868 | 0.7292204 | 0.91463
869 | 0.7407733 | 0.91463
870 | 0.7520612 | 0.91464
871 | 0.7633854 | 0.91464
872 | 0.7750469 | 0.91465
873 | 0.7863002 | 0.91465
874 | 0.7974419 | 0.91466
875 | 0.8087479 | 0.91466
876 | 0.8194897 | 0.91467
877 | 0.8299462 | 0.91467
878 | 0.8400572 | 0.91468
879 | 0.8500485 | 0.91469
880 | 0.8592683 | 0.91469
881 | 0.8679575 | 0.9147
882 | 0.8760579 | 0.9147
883 | 0.8837274 | 0.91471
884 | 0.8904616 | 0.91471
885 | 0.8964474 | 0.91472
886 | 0.9016412 | 0.91472
887 | 0.9060069 | 0.91473
888 | 0.9096053 | 0.91473
889 | 0.9122009 | 0.91474
890 | 0.9138971 | 0.91474
891 | 0.9146855 | 0.91475 |  | 0.9146855
892 | 0.914566 | 0.91475
893 | 0.9135016 | 0.91475
894 | 0.911571 | 0.91476
895 | 0.908779 | 0.91476
896 | 0.9051555 | 0.91477
897 | 0.9007367 | 0.91477
898 | 0.8953964 | 0.91478
899 | 0.8894946 | 0.91478
900 | 0.8829359 | 0.91479
901 | 0.8757734 | 0.91479
902 | 0.8680627 | 0.9148
903 | 0.8598591 | 0.9148
904 | 0.8512205 | 0.91481
905 | 0.8419282 | 0.91481
906 | 0.8325799 | 0.91482
907 | 0.8229656 | 0.91482
908 | 0.8131375 | 0.91483
909 | 0.8031471 | 0.91483
910 | 0.7930405 | 0.91483
911 | 0.7828648 | 0.91484
912 | 0.7726611 | 0.91484
913 | 0.7624695 | 0.91485
914 | 0.7523242 | 0.91485
915 | 0.7422593 | 0.91486
916 | 0.7323033 | 0.91486
917 | 0.7224844 | 0.91487
918 | 0.7128262 | 0.91487
919 | 0.7033494 | 0.91487
920 | 0.694074 | 0.91488
921 | 0.6850144 | 0.91488
922 | 0.6761853 | 0.91489
923 | 0.6675982 | 0.91489
924 | 0.6592641 | 0.9149
925 | 0.651191 | 0.9149
926 | 0.6436062 | 0.9149
927 | 0.636065 | 0.91491
928 | 0.6288012 | 0.91491
929 | 0.6218169 | 0.91492
930 | 0.6151151 | 0.91492
931 | 0.6086968 | 0.91493
932 | 0.6025615 | 0.91493
933 | 0.59671 | 0.91493
934 | 0.591141 | 0.91494
935 | 0.5859949 | 0.91494
936 | 0.5809783 | 0.91495
937 | 0.5762395 | 0.91495
938 | 0.5717764 | 0.91496
939 | 0.5675867 | 0.91496
940 | 0.5636677 | 0.91496
941 | 0.5600166 | 0.91497
942 | 0.5566309 | 0.91497
943 | 0.5535801 | 0.91498
944 | 0.5507082 | 0.91498
945 | 0.5480933 | 0.91498
946 | 0.5457328 | 0.91499
947 | 0.543624 | 0.91499
948 | 0.5417966 | 0.915
949 | 0.5401756 | 0.915
950 | 0.5387989 | 0.915
951 | 0.5376645 | 0.91501
952 | 0.53677 | 0.91501
953 | 0.5361072 | 0.91501
954 | 0.5356792 | 0.91502
955 | 0.5354855 | 0.91502 | 0.91502
956 | 0.5355246 | 0.91503
957 | 0.5357951 | 0.91503
958 | 0.536252 | 0.91503
959 | 0.5369736 | 0.91504
960 | 0.5379228 | 0.91504
961 | 0.5390987 | 0.91505
962 | 0.5404274 | 0.91505
963 | 0.5420463 | 0.91505
964 | 0.5438893 | 0.91506
965 | 0.5459561 | 0.91506
966 | 0.5481437 | 0.91506
967 | 0.5506479 | 0.91507
968 | 0.5533742 | 0.91507
969 | 0.5561982 | 0.91508
970 | 0.559359 | 0.91508
971 | 0.5627397 | 0.91508
972 | 0.5661957 | 0.91509
973 | 0.5700079 | 0.91509
974 | 0.573879 | 0.91509
975 | 0.5781198 | 0.9151
976 | 0.582577 | 0.9151
977 | 0.5870687 | 0.9151
978 | 0.5919476 | 0.91511
979 | 0.596845 | 0.91511
980 | 0.6021397 | 0.91512
981 | 0.6076435 | 0.91512
982 | 0.613138 | 0.91512
983 | 0.6190438 | 0.91513
984 | 0.6249215 | 0.91513
985 | 0.6312169 | 0.91513
986 | 0.637704 | 0.91514
987 | 0.6441325 | 0.91514
988 | 0.6509831 | 0.91514
989 | 0.6577514 | 0.91515
990 | 0.6649423 | 0.91515
991 | 0.672295 | 0.91515
992 | 0.679529 | 0.91516
993 | 0.6868989 | 0.91516
994 | 0.6946777 | 0.91516
995 | 0.7025822 | 0.91517
996 | 0.7103108 | 0.91517
997 | 0.7184265 | 0.91517
998 | 0.7263359 | 0.91518
999 | 0.7346104 | 0.91518
1000 | 0.7426458 | 0.91518
1001 | 0.7504225 | 0.91519
1002 | 0.7582225 | 0.91519
1003 | 0.7660313 | 0.91519
1004 | 0.7738335 | 0.9152
1005 | 0.7816115 | 0.9152
1006 | 0.78935 | 0.9152
1007 | 0.7970297 | 0.91521
1008 | 0.8046329 | 0.91521
1009 | 0.8121408 | 0.91521
1010 | 0.819534 | 0.91522
1011 | 0.8267928 | 0.91522
1012 | 0.8338978 | 0.91522
1013 | 0.8408282 | 0.91523
1014 | 0.8475635 | 0.91523
1015 | 0.8540837 | 0.91523
1016 | 0.8603693 | 0.91524
1017 | 0.8663996 | 0.91524
1018 | 0.872156 | 0.91524
1019 | 0.8776191 | 0.91524
1020 | 0.8827712 | 0.91525
1021 | 0.887595 | 0.91525
1022 | 0.8920741 | 0.91525
1023 | 0.8961928 | 0.91526
1024 | 0.8999375 | 0.91526
1025 | 0.9032956 | 0.91526
1026 | 0.9062557 | 0.91527
1027 | 0.9088081 | 0.91527
1028 | 0.910945 | 0.91527
1029 | 0.9126596 | 0.91528
1030 | 0.9139475 | 0.91528
1031 | 0.9148058 | 0.91528
1032 | 0.9152334 | 0.91528
1033 | 0.9152312 | 0.91529
1034 | 0.9148014 | 0.91529
1035 | 0.9139485 | 0.91529
1036 | 0.9126783 | 0.9153
1037 | 0.9109983 | 0.9153
1038 | 0.9089178 | 0.9153
1039 | 0.9064473 | 0.91531
1040 | 0.9035987 | 0.91531
1041 | 0.9003848 | 0.91531
1042 | 0.8968205 | 0.91531
1043 | 0.8929207 | 0.91532
1044 | 0.8887014 | 0.91532
1045 | 0.8841797 | 0.91532
1046 | 0.8793728 | 0.91533
1047 | 0.8742987 | 0.91533
1048 | 0.8689751 | 0.91533
1049 | 0.8634216 | 0.91533
1050 | 0.8576558 | 0.91534
1051 | 0.8516965 | 0.91534
1052 | 0.8455618 | 0.91534
1053 | 0.8392704 | 0.91535
1054 | 0.8328404 | 0.91535
1055 | 0.8262886 | 0.91535
1056 | 0.8196329 | 0.91535
1057 | 0.812889 | 0.91536
1058 | 0.8060732 | 0.91536
1059 | 0.7992016 | 0.91536
1060 | 0.7922876 | 0.91536
1061 | 0.7853467 | 0.91537
1062 | 0.7783927 | 0.91537
1063 | 0.7714367 | 0.91537
1064 | 0.7644916 | 0.91538
1065 | 0.7575688 | 0.91538
1066 | 0.7506798 | 0.91538
1067 | 0.7438332 | 0.91538
1068 | 0.7370389 | 0.91539
1069 | 0.7303058 | 0.91539
1070 | 0.723641 | 0.91539
1071 | 0.7170537 | 0.91539
1072 | 0.7105489 | 0.9154
1073 | 0.7041331 | 0.9154
1074 | 0.6978133 | 0.9154
1075 | 0.6915926 | 0.9154
1076 | 0.6854779 | 0.91541
1077 | 0.679471 | 0.91541
1078 | 0.6735773 | 0.91541
1079 | 0.6678001 | 0.91542
1080 | 0.6621408 | 0.91542
1081 | 0.6566035 | 0.91542
1082 | 0.6511902 | 0.91542
1083 | 0.6459017 | 0.91543
1084 | 0.6407403 | 0.91543
1085 | 0.6357077 | 0.91543
1086 | 0.6308045 | 0.91543
1087 | 0.6260309 | 0.91544
1088 | 0.6213888 | 0.91544
1089 | 0.6168774 | 0.91544
1090 | 0.6124975 | 0.91544
1091 | 0.6082497 | 0.91545
1092 | 0.6041325 | 0.91545
1093 | 0.6001471 | 0.91545
1094 | 0.5962923 | 0.91545
1095 | 0.5925681 | 0.91546
1096 | 0.588974 | 0.91546
1097 | 0.585509 | 0.91546
1098 | 0.5821725 | 0.91546
1099 | 0.5789641 | 0.91547
1100 | 0.575883 | 0.91547